## DatosTitaneo
WISE DATA | [52 empty] | TESTS | [26 empty] | DEFECTO OBSERVADO | ACEPTACION ANCHO DE NUGGET |  |  | DEFECTOS | [19 empty] | Q1 | Q2 | Q3 | Q total | METODO DE ANALISIS (Desbotonado/Macro)
ID | tTimer | tProgram | nProgram | FBH | FBL | ContPtos | ContFr | Ns | Curv_I | Curv_V | Fecha | SrrQual | SrrCoef | SrrGap | CCoef | CGap | CSel | Patron | kAI1 | kAI2 | kAI3 | PreI | Apr | Ts1 | Tf1 | SlUp | Ts2 | SlDn | Tf3 | Ts3 | Enf | ksr | Ief | Vef | VefTs1 | Energy | Tf2 | tKsr | Tsw1 | Tsw2 | Tsw3 | Proj_Weld_PwDn | Proj_Weld_Time | Proj_Weld_T | Proj_Tst_PwDn | Proj_Tst_Time | Proj_Tst_T | Proj_Sel | CodeErr | CodPza | Code | TpcEnPatr | PROBETA | DESCRIPTION | OF | THCK_1 | THCK_2 | THCK_3 | THCK_4 | THCK_5 | MCAP DIAM | UCAP DIAM | ALLOY | WELDING PROG. | WELDING INTENSITY (kA) | WELDING FORCE (daN) | CHISEL TEST |  |  | METALLOGRAPHIC TEST | [13 empty] | Modos de fractura desbotonado | [6 empty] | Indicaciones en macroinspeccion | [10 empty] | TOTAL | CARACTERIZACION POR CLASE (0:Sin defecto/ 1: Expulsion /2:Pegado y Diam. Peq.)
[67 empty] | NUGGET D1 | NUGGET D2 | AVG | MIN NUGGET WIDT | MIN PENETRATION_1 |  | MIN PENETRATION_5 |  | MAX PENETRATION THCK_1 | MAX PENETRATION THCK_5 / TOTAL | INDENT_1 | INDENT_5 | TAMANO CAVIDAD (Nimonic 75) | OTHERS (CRACKS; CAVITIES; ETC) | DIAM AND WIDT NUGGET | ANCHO MINIMO RQSC08T-4001 |  | 2 | 3 | 4 | 5 | 6 | 7 | 8 | Expulsion interior | Expulsion exterior | Indentacion excesiva | Pegado (fusion incompleta) | Cavidad | Penetracion desigual | Nugget desplazado | Lados nugget concavos | Grieta central nugget | Grieta nugget | Grieta material base
127673 | R1_ITP | 60 | 60 | 0 | 60 | 504 | 0 | 15 | 117;197;253;342;412;448;473;489;518;536;550;552;557;557;557; | 80;169;262;360;470;567;635;686;715;724;715;703;711;690;690; | 2024-05-20 13:53 | 0 | 0 | 0 |  |  |  | FALSE | 0.01 | 5 | 0.01 | 0 | 2000 | 0 | 10 | 0 | 30 | 0 | 10 | 0 | 2000 | 2 | 5.28 | 546 | 0 | 65 | 0 | CC | 0 | 30 | 0 | [6 empty] | FALSE |  |  |  |  | 9 |  |  | 1.2 | 0 | 0 | 0 | 1.2 | 5.5 | 6 | CP Ti Gr3 | 60 | 5 | 200 | 4.135 | 4.135 | 4.135 |  |  | 0% |  | 0% | [5 empty] | Full Interfacial Fracture | 4.135 | 4.57 | 0 | 0 | 0 | 0 | 0 | 0 | 1 | 0 | 0 | 0 | 0 | 1 | 0 | 0 | 0 | 0 | 0 | 0 | 0 | 1 | 2 | 375 | 0 | 0 | 375 | D
127675 | R1_ITP | 60 | 60 | 0 | 60 | 506 | 0 | 15 | 92;154;212;332;430;466;489;507;539;550;550;550;550;548;548; | 101;211;313;406;508;597;656;694;711;720;715;690;694;669;669; | 2024-05-20 13:54 | 0 | 0 | 0 |  |  |  | FALSE | 0.01 | 5 | 0.01 | 0 | 2000 | 0 | 10 | 0 | 30 | 0 | 10 | 0 | 2000 | 2 | 5.33 | 559 | 0 | 67 | 0 | CC | 0 | 30 | 0 | [6 empty] | FALSE |  |  |  |  | 10 |  |  | 1.2 | 0 | 0 | 0 | 1.2 | 5.5 | 6 | CP Ti Gr3 | 60 | 5 | 200 | 4.241 | 4.02 | 4.1305 |  |  | 0% |  | 0% | [5 empty] | Full Interfacial Fracture | 4.1305 | 4.57 | 0 | 0 | 0 | 0 | 0 | 0 | 1 | 0 | 0 | 0 | 0 | 1 | 0 | 0 | 0 | 0 | 0 | 0 | 0 | 1 | 2 | 375 | 0 | 0 | 375 | D
127677 | R1_ITP | 60 | 60 | 0 | 60 | 508 | 0 | 15 | 158;253;321;425;523;582;616;645;659;663;665;645;668;622;622; | 110;228;343;461;571;656;711;737;745;732;711;686;690;669;669; | 2024-05-20 13:59 | 0 | 0 | 0 |  |  |  | FALSE | 0.01 | 6 | 0.01 | 0 | 2000 | 0 | 10 | 0 | 30 | 0 | 10 | 0 | 2000 | 2 | 6.41 | 584 | 0 | 86 | 0 | CC | 0 | 30 | 0 | [6 empty] | FALSE |  |  |  |  | 11 |  |  | 1.2 | 0 | 0 | 0 | 1.2 | 5.5 | 6 | CP Ti Gr3 | 60 | 6 | 200 | 4.518 | 4.455 | 4.4865 |  |  | 0% |  | 0% | [5 empty] | Full Interfacial Fracture | 4.4865 | 4.57 | 0 | 0 | 0 | 0 | 0 | 0 | 1 | 0 | 0 | 0 | 0 | 1 | 0 | 0 | 0 | 0 | 0 | 0 | 0 | 1 | 2 | 540 | 0 | 0 | 540 | D
127679 | R1_ITP | 60 | 60 | 0 | 60 | 510 | 0 | 15 | 154;249;312;430;536;593;625;643;656;654;654;647;661;641;641; | 110;232;351;457;563;643;690;715;720;707;694;673;682;656;656; | 2024-05-20 13:59 | 0 | 0 | 0 |  |  |  | FALSE | 0.01 | 6 | 0.01 | 0 | 2000 | 0 | 10 | 0 | 30 | 0 | 10 | 0 | 2000 | 2 | 6.36 | 571 | 0 | 84 | 0 | CC | 0 | 30 | 0 | [6 empty] | FALSE |  |  |  |  | 12 |  |  | 1.2 | 0 | 0 | 0 | 1.2 | 5.5 | 6 | CP Ti Gr3 | 60 | 6 | 200 | 4.512 | 4.79 | 4.651 |  |  | 0% |  | 0% | [5 empty] | Full Interfacial Fracture | 4.651 | 4.57 | 0 | 0 | 0 | 0 | 0 | 0 | 1 | 0 | 0 | 0 | 0 | 1 | 0 | 0 | 0 | 0 | 0 | 0 | 0 | 1 | 0 | 540 | 0 | 0 | 540 | D
127681 | R1_ITP | 60 | 60 | 0 | 60 | 512 | 0 | 15 | 197;308;378;518;654;718;761;774;786;776;756;747;742;754;754; | 127;271;406;525;631;711;754;762;749;724;690;660;673;639;639; | 2024-05-20 14:00 | 0 | 0 | 0 |  |  |  | FALSE | 0.01 | 7 | 0.01 | 0 | 2000 | 0 | 10 | 0 | 30 | 0 | 10 | 0 | 2000 | 2 | 7.46 | 601 | 0 | 107 | 0 | CC | 0 | 30 | 0 | [6 empty] | FALSE |  |  |  |  | 13 |  |  | 1.2 | 0 | 0 | 0 | 1.2 | 5.5 | 6 | CP Ti Gr3 | 60 | 7 | 200 | 4.901 | 4.769 | 4.835 |  |  | 0% |  | 0% | [5 empty] | Partial Interfacial Fracture With Button Pull | 4.835 | 4.57 | 1 | 0 | 0 | 0 | 1 | 0 | 0 | 0 | 0 | 0 | 0 | 0 | 0 | 0 | 0 | 0 | 0 | 0 | 0 | 1 | 0 | 735 | 0 | 0 | 735 | D
127683 | R1_ITP | 60 | 60 | 0 | 60 | 514 | 0 | 15 | 192;303;376;523;659;727;761;772;781;772;767;752;767;738;738; | 131;279;419;538;643;715;754;758;741;720;694;660;669;631;631; | 2024-05-20 14:00 | 0 | 0 | 0 |  |  |  | FALSE | 0.01 | 7 | 0.01 | 0 | 2000 | 0 | 10 | 0 | 30 | 0 | 10 | 0 | 2000 | 2 | 7.47 | 601 | 0 | 107 | 0 | CC | 0 | 30 | 0 | [6 empty] | FALSE |  |  |  |  | 14 |  |  | 1.2 | 0 | 0 | 0 | 1.2 | 5.5 | 6 | CP Ti Gr3 | 60 | 7 | 200 | 4.974 | 5.058 | 5.016 |  |  | 0% |  | 0% | [5 empty] | Partial Interfacial Fracture With Button Pull | 5.016 | 4.57 | 1 | 0 | 0 | 0 | 1 | 0 | 0 | 0 | 0 | 0 | 0 | 0 | 0 | 0 | 0 | 0 | 0 | 0 | 0 | 1 | 0 | 735 | 0 | 0 | 735 | D
127685 | R1_ITP | 60 | 60 | 0 | 60 | 516 | 0 | 15 | 246;373;448;609;761;842;894;901;906;894;876;858;865;853;853; | 131;296;461;593;711;783;813;809;779;749;711;669;694;639;639; | 2024-05-20 14:01 | 0 | 0 | 0 |  |  |  | FALSE | 0.01 | 8 | 0.01 | 0 | 2000 | 0 | 10 | 0 | 30 | 0 | 10 | 0 | 2000 | 2 | 8.58 | 639 | 0 | 132 | 0 | CC | 0 | 30 | 0 | [6 empty] | FALSE |  |  |  |  | 15 |  |  | 1.2 | 0 | 0 | 0 | 1.2 | 5.5 | 6 | CP Ti Gr3 | 60 | 8 | 200 | 4.957 | 4.9 | 4.9285 |  |  | 0% |  | 0% | [5 empty] | Sin defectos | 4.9285 | 4.57 | 1 | 0 | 0 | 0 | 0 | 0 | 0 | 0 | 0 | 0 | 0 | 0 | 0 | 0 | 0 | 0 | 0 | 0 | 0 | 1 | 0 | 960 | 0 | 0 | 960 | D
127687 | R1_ITP | 60 | 60 | 0 | 60 | 518 | 0 | 15 | 231;378;477;613;763;844;881;903;899;890;874;851;867;829;829; | 144;305;461;597;711;783;813;800;775;749;715;669;686;643;643; | 2024-05-20 14:02 | 0 | 0 | 0 |  |  |  | FALSE | 0.01 | 8 | 0.01 | 0 | 2000 | 0 | 10 | 0 | 30 | 0 | 10 | 0 | 2000 | 2 | 8.54 | 639 | 0 | 131 | 0 | CC | 0 | 30 | 0 | [6 empty] | FALSE |  |  |  |  | 16 |  |  | 1.2 | 0 | 0 | 0 | 1.2 | 5.5 | 6 | CP Ti Gr3 | 60 | 8 | 200 | 5.05 | 4.942 | 4.996 |  |  | 0% |  | 0% | [5 empty] | Sin defectos | 4.996 | 4.57 | 0 | 0 | 0 | 0 | 0 | 0 | 0 | 0 | 0 | 0 | 0 | 0 | 0 | 0 | 0 | 0 | 0 | 0 | 0 | 0 | 0 | 960 | 0 | 0 | 960 | D
129391 | R1_ITP | 60 | 60 | 0 | 60 | 692 | 0 | 20 | 258;443;601;712;841;971;1008;1017;1008;998;980;961;952;934;924;924;924;906;943;943; | 152;338;521;660;762;830;855;851;817;766;711;669;639;614;588;563;542;546;529;529; | 2024-05-21 11:53 | 0 | 0 | 0 |  |  |  | FALSE | 0.01 | 9 | 0.01 | 0 | 2000 | 0 | 10 | 0 | 40 | 0 | 10 | 0 | 2000 | 2 | 9.37 | 648 | 0 | 211 | 0 | CC | 0 | 40 | 0 | [6 empty] | FALSE |  |  |  |  | 17 |  |  | 1.2 | 0 | 0 | 0 | 1.2 | 5.5 | 6 | CP Ti Gr3 | 60 | 9 | 200 | 6.253 | 6.295 | 6.274 |  |  | 0% |  | 0% | [5 empty] | Sin defectos | 6.274 | 4.57 | 0 | 0 | 0 | 0 | 0 | 0 | 0 | 0 | 0 | 0 | 0 | 0 | 0 | 0 | 0 | 0 | 0 | 0 | 0 | 0 | 0 | 1620 | 0 | 0 | 1620 | D
129393 | R1_ITP | 60 | 60 | 0 | 60 | 694 | 0 | 20 | 277;471;610;702;832;961;1017;1017;998;989;980;971;943;924;924;934;924;924;943;943; | 169;347;512;643;754;821;834;826;813;762;720;686;648;614;584;563;554;563;542;542; | 2024-05-21 11:53 | 0 | 0 | 0 |  |  |  | FALSE | 0.01 | 9 | 0.01 | 0 | 2000 | 0 | 10 | 0 | 40 | 0 | 10 | 0 | 2000 | 2 | 9.32 | 643 | 0 | 211 | 0 | CC | 0 | 40 | 0 | [6 empty] | FALSE |  |  |  |  | 18 |  |  | 1.2 | 0 | 0 | 0 | 1.2 | 5.5 | 6 | CP Ti Gr3 | 60 | 9 | 200 | 6.434 | 6.699 | 6.5665 |  |  | 0% |  | 0% | [5 empty] | Sin defectos | 6.5665 | 4.57 | 0 | 0 | 0 | 0 | 0 | 0 | 0 | 0 | 0 | 0 | 0 | 0 | 0 | 0 | 0 | 0 | 0 | 0 | 0 | 0 | 0 | 1620 | 0 | 0 | 1620 | D
129399 | R1_ITP | 60 | 60 | 0 | 60 | 700 | 0 | 30 | 286;480;619;749;860;934;989;1017;1017;971;961;961;943;952;934;934;934;924;924;924;934;915;915;915;915;924;934;943;952;952; | 152;326;499;639;749;813;843;838;804;762;711;673;639;610;588;563;550;529;516;512;504;495;478;470;470;457;449;444;449;449; | 2024-05-21 11:55 | 0 | 0 | 0 |  |  |  | FALSE | 0.01 | 9 | 0.01 | 0 | 2000 | 0 | 10 | 0 | 60 | 0 | 10 | 0 | 2000 | 2 | 9.23 | 588 | 0 | 303 | 0 | CC | 0 | 60 | 0 | [6 empty] | FALSE |  |  |  |  | 21 |  |  | 1.2 | 0 | 0 | 0 | 1.2 | 5.5 | 6 | CP Ti Gr3 | 60 | 9 | 200 | 7.376 | 7.224 | 7.3 |  |  | 0% |  | 0% | [5 empty] | Sin defectos | 7.3 | 4.57 | 0 | 0 | 0 | 0 | 0 | 0 | 0 | 0 | 0 | 0 | 0 | 0 | 0 | 0 | 0 | 0 | 0 | 0 | 0 | 0 | 0 | 2430 | 0 | 0 | 2430 | D
129401 | R1_ITP | 60 | 60 | 0 | 60 | 702 | 0 | 30 | 286;462;610;776;878;943;989;1008;998;980;980;971;943;934;924;934;934;934;934;915;915;924;934;943;934;934;924;934;915;915; | 160;343;508;643;754;809;830;826;800;758;715;686;652;610;584;567;554;542;529;521;508;499;495;491;478;465;449;461;453;453; | 2024-05-21 11:55 | 0 | 0 | 0 |  |  |  | FALSE | 0.01 | 9 | 0.01 | 0 | 2000 | 0 | 10 | 0 | 60 | 0 | 10 | 0 | 2000 | 2 | 9.22 | 593 | 0 | 303 | 0 | CC | 0 | 60 | 0 | [6 empty] | FALSE |  |  |  |  | 22 |  |  | 1.2 | 0 | 0 | 0 | 1.2 | 5.5 | 6 | CP Ti Gr3 | 60 | 9 | 200 | 7.379 | 7.598 | 7.4885 |  |  | 0% |  | 0% | [5 empty] | Sin defectos | 7.4885 | 4.57 | 0 | 0 | 0 | 0 | 0 | 0 | 0 | 0 | 0 | 0 | 0 | 0 | 0 | 0 | 0 | 0 | 0 | 0 | 0 | 0 | 0 | 2430 | 0 | 0 | 2430 | D
129403 | R1_ITP | 60 | 60 | 0 | 60 | 704 | 0 | 35 | 268;462;610;739;850;934;998;1045;1017;998;971;934;943;952;934;915;915;934;934;943;943;924;915;915;924;934;934;934;915;915;915;924;934;915;915; | 144;330;516;665;779;843;872;859;830;779;728;686;652;618;588;576;563;546;538;529;512;495;487;482;474;465;457;453;444;427;419;427;415;440;440; | 2024-05-21 11:55 | 0 | 0 | 0 |  |  |  | FALSE | 0.01 | 9 | 0.01 | 0 | 2000 | 0 | 10 | 0 | 70 | 0 | 10 | 0 | 2000 | 2 | 9.2 | 580 | 0 | 354 | 0 | CC | 0 | 70 | 0 | [6 empty] | FALSE |  |  |  |  | 23 |  |  | 1.2 | 0 | 0 | 0 | 1.2 | 5.5 | 6 | CP Ti Gr3 | 60 | 9 | 200 | 7.36 | 7.774 | 7.567 |  |  | 0% |  | 0% | [5 empty] | Sin defectos | 7.567 | 4.57 | 0 | 0 | 0 | 0 | 0 | 0 | 0 | 0 | 0 | 0 | 0 | 0 | 0 | 0 | 0 | 0 | 0 | 0 | 0 | 0 | 0 | 2835 | 0 | 0 | 2835 | D
129405 | R1_ITP | 60 | 60 | 0 | 60 | 706 | 0 | 35 | 277;471;610;749;860;943;998;1017;1017;998;989;971;934;924;934;924;924;924;924;924;943;943;924;934;915;906;934;934;924;897;906;934;961;943;943; | 156;334;512;656;775;851;872;859;817;779;741;694;656;618;597;584;567;546;533;533;521;512;504;491;482;470;461;461;457;449;444;432;436;432;432; | 2024-05-21 11:56 | 0 | 0 | 0 |  |  |  | FALSE | 0.01 | 9 | 0.01 | 0 | 2000 | 0 | 10 | 0 | 70 | 0 | 10 | 0 | 2000 | 2 | 9.2 | 584 | 0 | 356 | 0 | CC | 0 | 70 | 0 | [6 empty] | FALSE |  |  |  |  | 24 |  |  | 1.2 | 0 | 0 | 0 | 1.2 | 5.5 | 6 | CP Ti Gr3 | 60 | 9 | 200 | 7.522 | 6.856 | 7.189 |  |  | 0% |  | 0% | [5 empty] | Sin defectos | 7.189 | 4.57 | 0 | 0 | 0 | 0 | 0 | 0 | 0 | 0 | 0 | 0 | 0 | 0 | 0 | 0 | 0 | 0 | 0 | 0 | 0 | 0 | 0 | 2835 | 0 | 0 | 2835 | D
132003 | R1_ITP | 60 | 60 | 0 | 60 | 664 | 0 | 15 | 126;210;269;355;428;457;477;491;507;527;534;541;527;548;548; | 76;165;258;351;449;538;605;652;682;698;703;690;698;686;686; | 2024-05-24 09:36 | 0 | 0 | 0 |  |  |  | FALSE | 0.01 | 5 | 0.01 | 0 | 2000 | 0 | 10 | 0 | 30 | 0 | 10 | 0 | 2000 | 2 | 5.19 | 529 | 0 | 62 | 0 | CC | 0 | 30 | 0 | [6 empty] | FALSE |  |  |  |  | 25 |  |  | 1.2 | 0 | 0 | 0 | 1.2 | 5.5 | 6 | CP Ti Gr3 | 60 | 5 | 200 | 0 | 0 | 0 |  |  | 0% |  | 0% | [5 empty] | Pegado | 0 | 4.57 | 0 | 0 | 0 | 0 | 0 | 0 | 0 | 0 | 0 | 0 | 0 | 1 | 0 | 0 | 0 | 0 | 0 | 0 | 0 | 1 | 2 | 375 | 0 | 0 | 375 | D
132005 | R1_ITP | 60 | 60 | 0 | 60 | 666 | 0 | 15 | 124;203;262;357;430;457;480;491;505;518;536;541;552;541;541; | 80;173;266;360;453;542;614;665;694;703;707;698;703;698;698; | 2024-05-24 09:36 | 0 | 0 | 0 |  |  |  | FALSE | 0.01 | 5 | 0.01 | 0 | 2000 | 0 | 10 | 0 | 30 | 0 | 10 | 0 | 2000 | 2 | 5.17 | 533 | 0 | 64 | 0 | CC | 0 | 30 | 0 | [6 empty] | FALSE |  |  |  |  | 26 |  |  | 1.2 | 0 | 0 | 0 | 1.2 | 5.5 | 6 | CP Ti Gr3 | 60 | 5 | 200 | 0 | 0 | 0 |  |  | 0% |  | 0% | [5 empty] | Pegado | 0 | 4.57 | 0 | 0 | 0 | 0 | 0 | 0 | 0 | 0 | 0 | 0 | 0 | 1 | 0 | 0 | 0 | 0 | 0 | 0 | 0 | 1 | 2 | 375 | 0 | 0 | 375 | D
132007 | R1_ITP | 60 | 60 | 0 | 60 | 668 | 0 | 15 | 81;138;190;299;389;421;439;448;457;464;468;480;468;491;491; | 84;173;258;347;432;516;580;622;652;660;665;665;669;665;665; | 2024-05-24 09:39 | 0 | 0 | 0 |  |  |  | FALSE | 0.01 | 4.5 | 0.01 | 0 | 2000 | 0 | 10 | 0 | 30 | 0 | 10 | 0 | 2000 | 2 | 4.59 | 508 | 0 | 53 | 0 | CC | 0 | 30 | 0 | [6 empty] | FALSE |  |  |  |  | 27 |  |  | 1.2 | 0 | 0 | 0 | 1.2 | 5.5 | 6 | CP Ti Gr3 | 60 | 4.5 | 200 | 0 | 0 | 0 |  |  | 0% |  | 0% | [5 empty] | Pegado | 0 | 4.57 | 0 | 0 | 0 | 0 | 0 | 0 | 0 | 0 | 0 | 0 | 0 | 1 | 0 | 0 | 0 | 0 | 0 | 0 | 0 | 1 | 2 | 303.75 | 0 | 0 | 303.75 | D
132009 | R1_ITP | 60 | 60 | 0 | 60 | 670 | 0 | 15 | 56;106;160;255;342;371;387;394;398;407;407;412;403;419;419; | 88;169;249;326;402;478;533;571;601;622;631;639;648;648;648; | 2024-05-24 09:39 | 0 | 0 | 0 |  |  |  | FALSE | 0.01 | 4.5 | 0.01 | 0 | 2000 | 0 | 10 | 0 | 30 | 0 | 10 | 0 | 2000 | 2 | 4 | 478 | 0 | 43 | 0 | CC | 0 | 30 | 0 | [6 empty] | FALSE |  |  |  |  | 28 |  |  | 1.2 | 0 | 0 | 0 | 1.2 | 5.5 | 6 | CP Ti Gr3 | 60 | 4.5 | 200 | 0 | 0 | 0 |  |  | 0% |  | 0% | [5 empty] | Pegado | 0 | 4.57 | 0 | 0 | 0 | 0 | 0 | 0 | 0 | 0 | 0 | 0 | 0 | 1 | 0 | 0 | 0 | 0 | 0 | 0 | 0 | 1 | 2 | 303.75 | 0 | 0 | 303.75 | D
132011 | R1_ITP | 60 | 60 | 0 | 60 | 672 | 0 | 15 | 63;106;158;260;346;371;380;391;396;398;405;407;419;400;400; | 76;156;237;317;393;465;525;563;593;614;635;648;643;652;652; | 2024-05-24 09:40 | 0 | 0 | 0 |  |  |  | FALSE | 0.01 | 4 | 0.01 | 0 | 2000 | 0 | 10 | 0 | 30 | 0 | 10 | 0 | 2000 | 2 | 3.96 | 474 | 0 | 43 | 0 | CC | 0 | 30 | 0 | [6 empty] | FALSE |  |  |  |  | 29 |  |  | 1.2 | 0 | 0 | 0 | 1.2 | 5.5 | 6 | CP Ti Gr3 | 60 | 4 | 200 | 0 | 0 | 0 |  |  | 0% |  | 0% | [5 empty] | Pegado | 0 | 4.57 | 0 | 0 | 0 | 0 | 0 | 0 | 0 | 0 | 0 | 0 | 0 | 1 | 0 | 0 | 0 | 0 | 0 | 0 | 0 | 1 | 2 | 240 | 0 | 0 | 240 | D
132013 | R1_ITP | 60 | 60 | 0 | 60 | 674 | 0 | 15 | 47;86;140;246;342;376;391;398;403;416;423;423;423;425;425; | 88;182;266;351;436;512;567;605;631;639;648;656;656;652;652; | 2024-05-24 09:40 | 0 | 0 | 0 |  |  |  | FALSE | 0.01 | 4 | 0.01 | 0 | 2000 | 0 | 10 | 0 | 30 | 0 | 10 | 0 | 2000 | 2 | 4.08 | 499 | 0 | 45 | 0 | CC | 0 | 30 | 0 | [6 empty] | FALSE |  |  |  |  | 30 |  |  | 1.2 | 0 | 0 | 0 | 1.2 | 5.5 | 6 | CP Ti Gr3 | 60 | 4 | 200 | 0 | 0 | 0 |  |  | 0% |  | 0% | [5 empty] | Pegado | 0 | 4.57 | 0 | 0 | 0 | 0 | 0 | 0 | 0 | 0 | 0 | 0 | 0 | 1 | 0 | 0 | 0 | 0 | 0 | 0 | 0 | 1 | 2 | 240 | 0 | 0 | 240 | D
132015 | R1_ITP | 60 | 60 | 0 | 60 | 676 | 0 | 15 | 40;81;124;215;299;332;346;339;342;346;342;344;342;351;351; | 67;148;203;254;326;389;436;478;508;525;546;559;567;554;554; | 2024-05-24 09:40 | 0 | 0 | 0 |  |  |  | FALSE | 0.01 | 3.5 | 0.01 | 0 | 2000 | 0 | 10 | 0 | 30 | 0 | 10 | 0 | 2000 | 2 | 3.38 | 402 | 0 | 31 | 0 | CC | 0 | 30 | 0 | [6 empty] | FALSE |  |  |  |  | 31 |  |  | 1.2 | 0 | 0 | 0 | 1.2 | 5.5 | 6 | CP Ti Gr3 | 60 | 3.5 | 200 | 0 | 0 | 0 |  |  | 0% |  | 0% | [5 empty] | Pegado | 0 | 4.57 | 0 | 0 | 0 | 0 | 0 | 0 | 0 | 0 | 0 | 0 | 0 | 1 | 0 | 0 | 0 | 0 | 0 | 0 | 0 | 1 | 2 | 183.75 | 0 | 0 | 183.75 | D
132017 | R1_ITP | 60 | 60 | 0 | 60 | 678 | 0 | 15 | 31;56;95;199;292;330;348;348;351;351;348;353;351;366;366; | 80;156;224;292;372;440;491;529;550;567;580;584;588;593;593; | 2024-05-24 09:41 | 0 | 0 | 0 |  |  |  | FALSE | 0.01 | 3.5 | 0.01 | 0 | 2000 | 0 | 10 | 0 | 30 | 0 | 10 | 0 | 2000 | 2 | 3.44 | 436 | 0 | 34 | 0 | CC | 0 | 30 | 0 | [6 empty] | FALSE |  |  |  |  | 32 |  |  | 1.2 | 0 | 0 | 0 | 1.2 | 5.5 | 6 | CP Ti Gr3 | 60 | 3.5 | 200 | 0 | 0 | 0 |  |  | 0% |  | 0% | [5 empty] | Pegado | 0 | 4.57 | 0 | 0 | 0 | 0 | 0 | 0 | 0 | 0 | 0 | 0 | 0 | 1 | 0 | 0 | 0 | 0 | 0 | 0 | 0 | 1 | 2 | 183.75 | 0 | 0 | 183.75 | D
132023 | R1_ITP | 60 | 60 | 0 | 60 | 684 | 0 | 15 | 332;545;647;758;860;906;961;980;971;971;943;943;915;971;971; | 97;232;389;508;610;682;715;724;715;694;660;631;631;614;614; | 2024-05-24 09:48 | 0 | 0 | 0 |  |  |  | FALSE | 0.01 | 9 | 0.01 | 0 | 2000 | 0 | 10 | 0 | 30 | 0 | 10 | 0 | 2000 | 2 | 9.4 | 576 | 0 | 130 | 0 | CC | 0 | 30 | 0 | [6 empty] | FALSE |  |  |  |  | 33 |  |  | 1.2 | 0 | 0 | 0 | 1.2 | 5.5 | 6 | CP Ti Gr3 | 60 | 9 | 400 | 6.321 | 6.145 | 6.233 |  |  | 0% |  | 0% | [5 empty] | Partial Interfacial Fracture With Button Pull | 6.233 | 4.57 | 1 | 0 | 0 | 0 | 0 | 0 | 0 | 0 | 1 | 0 | 0 | 0 | 0 | 0 | 0 | 0 | 0 | 0 | 0 | 1 | 1 | 607.5 | 0 | 0 | 607.5 | D
132025 | R1_ITP | 60 | 60 | 0 | 60 | 686 | 0 | 15 | 314;527;647;767;869;924;971;989;971;971;971;952;971;915;915; | 114;254;398;529;626;690;737;745;728;707;677;635;669;618;618; | 2024-05-24 09:48 | 0 | 0 | 0 |  |  |  | FALSE | 0.01 | 9 | 0.01 | 0 | 2000 | 0 | 10 | 0 | 30 | 0 | 10 | 0 | 2000 | 2 | 9.46 | 584 | 0 | 132 | 0 | CC | 0 | 30 | 0 | [6 empty] | FALSE |  |  |  |  | 34 |  |  | 1.2 | 0 | 0 | 0 | 1.2 | 5.5 | 6 | CP Ti Gr3 | 60 | 9 | 400 | 5.84 | 6.107 | 5.9735 |  |  | 0% |  | 0% | [5 empty] | Full Interfacial Fracture | 5.9735 | 4.57 | 0 | 0 | 0 | 0 | 0 | 0 | 0 | 0 | 1 | 0 | 0 | 1 | 0 | 0 | 0 | 0 | 0 | 0 | 0 | 1 | 1 | 607.5 | 0 | 0 | 607.5 | D
133860 | R1_ITP | Prog = 60 | 60 | 0 | 60 | 668 | 0 | 25 | 45;90;151;226;267;299;328;339;348;353;355;357;355;357;366;371;366;362;366;364;362;366;369;369;369; | 59;135;211;288;364;432;491;542;576;605;626;635;639;639;643;643;635;622;614;601;601;593;605;584;584; | 2024-05-30 10:02 | 0 | 0 | 0 |  |  |  | FALSE | 0.01 | 3.5 | 0.01 | 0 | 1000 | 0 | 10 | 0 | 50 | 0 | 10 | 0 | 2000 | 2 | 3.54 | 529 | 0 | 81 | 0 | CC | 0 | 50 | 0 | [6 empty] | FALSE |  |  |  |  | 37 |  |  | 1 | 1 | 0 | 0 | 0.55 | 5.5 | 6 | CP Ti Gr3 | 60 | 3.5 | 200 | 3.145 | 3.086 | 3.1155 |  |  | 0% |  | 0% | [5 empty] | Partial Interfacial Fracture With Button Pull | 3.1155 | 2.68 | 1 | 0 | 0 | 0 | 1 | 0 | 0 | 0 | 0 | 0 | 0 | 0 | 0 | 0 | 0 | 0 | 0 | 0 | 0 | 1 | 0 | 306.25 | 0 | 0 | 306.25 | D
133862 | R1_ITP | Prog = 60 | 60 | 0 | 60 | 670 | 0 | 25 | 49;101;160;228;267;299;332;339;339;346;348;351;357;362;364;362;366;366;362;364;364;366;357;366;366; | 67;131;199;271;347;415;478;525;559;580;597;610;614;622;631;631;622;618;614;610;605;605;605;597;597; | 2024-05-30 10:02 | 0 | 0 | 0 |  |  |  | FALSE | 0.01 | 3.5 | 0.01 | 0 | 1000 | 0 | 10 | 0 | 50 | 0 | 10 | 0 | 2000 | 2 | 3.51 | 521 | 0 | 79 | 0 | CC | 0 | 50 | 0 | [6 empty] | FALSE |  |  |  |  | 38 |  |  | 1 | 1 | 0 | 0 | 0.55 | 5.5 | 6 | CP Ti Gr3 | 60 | 3.5 | 200 | 3.22 | 3.22 | 3.22 |  |  | 0% |  | 0% | [5 empty] | Sin defectos | 3.22 | 2.68 | 0 | 0 | 0 | 0 | 0 | 0 | 0 | 0 | 0 | 0 | 0 | 0 | 0 | 0 | 0 | 0 | 0 | 0 | 0 | 0 | 0 | 306.25 | 0 | 0 | 306.25 | D
133864 | R1_ITP | Prog = 60 | 60 | 0 | 60 | 672 | 0 | 25 | 97;172;249;321;351;385;430;441;443;459;468;471;473;473;477;473;471;475;468;471;473;473;466;475;475; | 76;152;241;338;427;504;576;635;665;690;707;711;707;694;686;682;669;656;648;635;622;610;618;601;601; | 2024-05-30 10:03 | 0 | 0 | 0 |  |  |  | FALSE | 0.01 | 4.5 | 0.01 | 0 | 1000 | 0 | 10 | 0 | 50 | 0 | 10 | 0 | 2000 | 2 | 4.59 | 580 | 0 | 118 | 0 | CC | 0 | 50 | 0 | [6 empty] | FALSE |  |  |  |  | 39 |  |  | 1 | 1 | 0 | 0 | 0.55 | 5.5 | 6 | CP Ti Gr3 | 60 | 4.5 | 200 | 3.724 | 3.784 | 3.754 |  |  | 0% |  | 0% | [5 empty] | Partial Interfacial Fracture With Button Pull | 3.754 | 2.68 | 1 | 0 | 0 | 0 | 1 | 0 | 0 | 0 | 0 | 0 | 0 | 0 | 0 | 0 | 0 | 0 | 0 | 0 | 0 | 1 | 0 | 506.25 | 0 | 0 | 506.25 | D
133866 | R1_ITP | Prog = 60 | 60 | 0 | 60 | 674 | 0 | 25 | 86;154;228;321;373;400;432;443;453;462;468;477;475;475;475;471;473;466;471;466;464;473;466;482;482; | 84;173;266;364;453;529;588;639;673;694;703;703;694;690;677;665;652;639;631;622;614;601;610;597;597; | 2024-05-30 10:03 | 0 | 0 | 0 |  |  |  | FALSE | 0.01 | 4.5 | 0.01 | 0 | 1000 | 0 | 10 | 0 | 50 | 0 | 10 | 0 | 2000 | 2 | 4.6 | 580 | 0 | 117 | 0 | CC | 0 | 50 | 0 | [6 empty] | FALSE |  |  |  |  | 40 |  |  | 1 | 1 | 0 | 0 | 0.55 | 5.5 | 6 | CP Ti Gr3 | 60 | 4.5 | 200 | 4.245 | 4.278 | 4.2615 |  |  | 0% |  | 0% | [5 empty] | Sin defectos | 4.2615 | 2.68 | 0 | 0 | 0 | 0 | 0 | 0 | 0 | 0 | 0 | 0 | 0 | 0 | 0 | 0 | 0 | 0 | 0 | 0 | 0 | 0 | 0 | 506.25 | 0 | 0 | 506.25 | D
133868 | R1_ITP | Prog = 60 | 60 | 0 | 60 | 676 | 0 | 25 | 197;326;412;477;507;543;573;598;616;622;636;638;643;641;636;638;629;631;629;625;629;625;636;616;616; | 84;182;296;402;508;601;669;724;762;775;775;775;766;754;732;707;690;677;665;643;626;618;618;614;614; | 2024-05-30 10:04 | 0 | 0 | 0 |  |  |  | FALSE | 0.01 | 6 | 0.01 | 0 | 1000 | 0 | 10 | 0 | 50 | 0 | 10 | 0 | 2000 | 2 | 6.17 | 626 | 0 | 173 | 0 | CC | 0 | 50 | 0 | [6 empty] | FALSE |  |  |  |  | 41 |  |  | 1 | 1 | 0 | 0 | 0.55 | 5.5 | 6 | CP Ti Gr3 | 60 | 6 | 200 | 4.597 | 4.295 | 4.446 |  |  | 0% |  | 0% | [5 empty] | Sin defectos | 4.446 | 2.68 | 0 | 0 | 0 | 0 | 0 | 0 | 0 | 0 | 0 | 0 | 0 | 0 | 0 | 0 | 0 | 0 | 0 | 0 | 0 | 0 | 0 | 900 | 0 | 0 | 900 | D
133870 | R1_ITP | Prog = 60 | 60 | 0 | 60 | 678 | 0 | 25 | 185;308;389;471;514;543;591;616;631;641;636;643;643;638;638;631;631;629;627;627;618;622;602;638;638; | 88;203;317;427;529;618;690;737;762;771;758;741;728;711;694;673;648;631;618;610;601;588;588;580;580; | 2024-05-30 10:04 | 0 | 0 | 0 |  |  |  | FALSE | 0.01 | 6 | 0.01 | 0 | 1000 | 0 | 10 | 0 | 50 | 0 | 10 | 0 | 2000 | 2 | 6.18 | 610 | 0 | 168 | 0 | CC | 0 | 50 | 0 | [6 empty] | FALSE |  |  |  |  | 42 |  |  | 1 | 1 | 0 | 0 | 0.55 | 5.5 | 6 | CP Ti Gr3 | 60 | 6 | 200 | 4.781 | 4.815 | 4.798 |  |  | 0% |  | 0% | [5 empty] | Sin defectos | 4.798 | 2.68 | 0 | 0 | 0 | 0 | 0 | 0 | 0 | 0 | 0 | 0 | 0 | 0 | 0 | 0 | 0 | 0 | 0 | 0 | 0 | 0 | 0 | 900 | 0 | 0 | 900 | D
133874 | R1_ITP | Prog = 60 | 60 | 0 | 60 | 682 | 0 | 25 | 262;421;520;598;631;690;772;813;822;826;824;810;808;795;790;786;779;781;779;786;781;772;779;763;763; | 101;232;381;521;643;741;813;847;855;843;817;783;754;724;694;669;648;631;618;605;593;576;584;554;554; | 2024-05-30 10:05 | 0 | 0 | 0 |  |  |  | FALSE | 0.01 | 7.5 | 0.01 | 0 | 1000 | 0 | 10 | 0 | 50 | 0 | 10 | 0 | 2000 | 2 | 7.77 | 652 | 0 | 229 | 0 | CC | 0 | 50 | 0 | [6 empty] | FALSE |  |  |  |  | 44 |  |  | 1 | 1 | 0 | 0 | 0.55 | 5.5 | 6 | CP Ti Gr3 | 60 | 7.5 | 200 | 5.459 | 5.168 | 5.3135 |  |  | 0% |  | 0% | [5 empty] | Sin defectos | 5.3135 | 2.68 | 0 | 0 | 0 | 0 | 0 | 0 | 0 | 0 | 0 | 0 | 0 | 0 | 0 | 0 | 0 | 0 | 0 | 0 | 0 | 0 | 0 | 1406.25 | 0 | 0 | 1406.25 | D
133878 | R1_ITP | Prog = 60 | 60 | 0 | 60 | 686 | 0 | 25 | 323;508;638;749;795;878;961;989;1017;1008;971;943;961;952;943;943;915;915;915;924;952;934;952;915;915; | 131;300;482;643;758;838;893;906;893;868;826;775;737;698;673;652;622;601;593;588;567;550;554;538;538; | 2024-05-30 10:06 | 0 | 0 | 0 |  |  |  | FALSE | 0.01 | 9 | 0.01 | 0 | 1000 | 0 | 10 | 0 | 50 | 0 | 10 | 0 | 2000 | 2 | 9.33 | 677 | 0 | 285 | 0 | CC | 0 | 50 | 0 | [6 empty] | FALSE |  |  |  |  | 46 |  |  | 1 | 1 | 0 | 0 | 0.55 | 5.5 | 6 | CP Ti Gr3 | 60 | 9 | 200 | 6.459 | 6.408 | 6.4335 |  |  | 0% |  | 0% | [5 empty] | Sin defectos | 6.4335 | 2.68 | 0 | 0 | 0 | 0 | 0 | 0 | 0 | 0 | 0 | 0 | 0 | 0 | 0 | 0 | 0 | 0 | 0 | 0 | 0 | 0 | 0 | 2025 | 0 | 0 | 2025 | D
133880 | R1_ITP | Prog = 60 | 60 | 0 | 60 | 688 | 0 | 15 | 181;296;369;453;523;559;586;611;625;641;645;641;652;636;636; | 88;194;309;427;542;635;715;762;783;800;792;771;775;766;766; | 2024-05-30 10:06 | 0 | 0 | 0 |  |  |  | FALSE | 0.01 | 6 | 0.01 | 0 | 1000 | 0 | 10 | 0 | 30 | 0 | 10 | 0 | 2000 | 2 | 6.27 | 610 | 0 | 89 | 0 | CC | 0 | 30 | 0 | [6 empty] | FALSE |  |  |  |  | 47 |  |  | 1 | 1 | 0 | 0 | 0.55 | 5.5 | 6 | CP Ti Gr3 | 60 | 6 | 200 | 3.902 | 4.07 | 3.986 |  |  | 0% |  | 0% | [5 empty] | Partial Interfacial Fracture With Button Pull | 3.986 | 2.68 | 0 | 0 | 0 | 0 | 0 | 1 | 0 | 0 | 0 | 0 | 0 | 0 | 0 | 0 | 0 | 0 | 0 | 0 | 0 | 0 | 0 | 540 | 0 | 0 | 540 | D
133882 | R1_ITP | Prog = 60 | 60 | 0 | 60 | 690 | 0 | 15 | 176;276;339;448;541;573;604;625;634;647;647;650;638;652;652; | 93;207;330;449;559;656;720;758;775;775;775;749;766;737;737; | 2024-05-30 10:06 | 0 | 0 | 0 |  |  |  | FALSE | 0.01 | 6 | 0.01 | 0 | 1000 | 0 | 10 | 0 | 30 | 0 | 10 | 0 | 2000 | 2 | 6.3 | 605 | 0 | 89 | 0 | CC | 0 | 30 | 0 | [6 empty] | FALSE |  |  |  |  | 48 |  |  | 1 | 1 | 0 | 0 | 0.55 | 5.5 | 6 | CP Ti Gr3 | 60 | 6 | 200 | 4.265 | 4.113 | 4.189 |  |  | 0% |  | 0% | [5 empty] | Partial Interfacial Fracture With Button Pull | 4.189 | 2.68 | 0 | 0 | 0 | 0 | 0 | 1 | 0 | 0 | 0 | 0 | 0 | 0 | 0 | 0 | 0 | 0 | 0 | 0 | 0 | 0 | 0 | 540 | 0 | 0 | 540 | D
133884 | R1_ITP | Prog = 60 | 60 | 0 | 60 | 692 | 0 | 35 | 188;317;396;462;516;548;575;607;631;645;645;652;654;647;645;634;634;634;631;631;620;620;620;620;629;622;620;622;620;627;622;622;613;620;620; | 88;199;313;423;529;635;715;766;796;800;796;783;766;741;715;694;669;648;631;614;597;588;580;571;563;550;533;525;525;512;508;495;508;487;487; | 2024-05-30 10:07 | 0 | 0 | 0 |  |  |  | FALSE | 0.01 | 6 | 0.01 | 0 | 1000 | 0 | 10 | 0 | 70 | 0 | 10 | 0 | 2000 | 2 | 6.17 | 601 | 0 | 242 | 0 | CC | 0 | 70 | 0 | [6 empty] | FALSE |  |  |  |  | 49 |  |  | 1 | 1 | 0 | 0 | 0.55 | 5.5 | 6 | CP Ti Gr3 | 60 | 6 | 200 | 4.84 | 4.98 | 4.91 |  |  | 0% |  | 0% | [5 empty] | Sin defectos | 4.91 | 2.68 | 0 | 0 | 0 | 0 | 0 | 0 | 0 | 0 | 0 | 0 | 0 | 0 | 0 | 0 | 0 | 0 | 0 | 0 | 0 | 0 | 0 | 1260 | 0 | 0 | 1260 | D
133886 | R1_ITP | Prog = 60 | 60 | 0 | 60 | 694 | 0 | 35 | 176;296;382;459;516;559;595;622;629;645;647;647;650;643;643;641;634;631;620;625;627;622;625;618;622;622;618;625;620;622;622;620;622;620;620; | 97;207;330;444;550;648;720;766;792;796;783;771;749;720;694;669;652;635;622;610;588;576;571;559;546;542;529;525;521;512;504;495;499;491;491; | 2024-05-30 10:07 | 0 | 0 | 0 |  |  |  | FALSE | 0.01 | 6 | 0.01 | 0 | 1000 | 0 | 10 | 0 | 70 | 0 | 10 | 0 | 2000 | 2 | 6.16 | 593 | 0 | 239 | 0 | CC | 0 | 70 | 0 | [6 empty] | FALSE |  |  |  |  | 50 |  |  | 1 | 1 | 0 | 0 | 0.55 | 5.5 | 6 | CP Ti Gr3 | 60 | 6 | 200 | 5.035 | 5.016 | 5.0255 |  |  | 0% |  | 0% | [5 empty] | Sin defectos | 5.0255 | 2.68 | 0 | 0 | 0 | 0 | 0 | 0 | 0 | 0 | 0 | 0 | 0 | 0 | 0 | 0 | 0 | 0 | 0 | 0 | 0 | 0 | 0 | 1260 | 0 | 0 | 1260 | D
133888 | R1_ITP | Prog = 60 | 60 | 0 | 60 | 696 | 0 | 45 | 176;299;391;471;516;554;584;602;627;650;652;641;638;647;645;641;636;631;634;627;627;631;622;622;620;625;627;618;622;620;618;620;618;622;620;620;620;613;620;620;616;613;604;627;627; | 88;207;330;432;538;626;703;758;783;800;792;775;762;741;724;698;673;648;635;622;601;593;580;567;563;554;538;529;521;516;508;499;495;487;478;474;470;465;461;453;444;440;440;440;440; | 2024-05-30 10:08 | 0 | 0 | 0 |  |  |  | FALSE | 0.01 | 6 | 0.01 | 0 | 1000 | 0 | 10 | 0 | 90 | 0 | 10 | 0 | 2000 | 2 | 6.12 | 571 | 0 | 303 | 0 | CC | 0 | 90 | 0 | [6 empty] | FALSE |  |  |  |  | 51 |  |  | 1 | 1 | 0 | 0 | 0.55 | 5.5 | 6 | CP Ti Gr3 | 60 | 6 | 200 | 5.561 | 5.455 | 5.508 |  |  | 0% |  | 0% | [5 empty] | Sin defectos | 5.508 | 2.68 | 0 | 0 | 0 | 0 | 0 | 0 | 0 | 0 | 0 | 0 | 0 | 0 | 0 | 0 | 0 | 0 | 0 | 0 | 0 | 0 | 0 | 1620 | 0 | 0 | 1620 | D
133890 | R1_ITP | Prog = 60 | 60 | 0 | 60 | 698 | 0 | 45 | 167;287;382;468;523;568;593;611;629;638;647;643;643;638;631;638;636;634;627;622;629;625;627;625;618;622;618;620;618;616;622;620;620;618;613;620;616;620;622;618;620;616;627;607;607; | 97;216;338;449;550;639;703;745;771;779;779;766;741;720;698;677;660;639;626;610;597;593;584;567;546;533;538;529;521;512;508;504;495;487;482;474;470;465;461;461;453;444;449;440;440; | 2024-05-30 10:08 | 0 | 0 | 0 |  |  |  | FALSE | 0.01 | 6 | 0.01 | 0 | 1000 | 0 | 10 | 0 | 90 | 0 | 10 | 0 | 2000 | 2 | 6.12 | 567 | 0 | 300 | 0 | CC | 0 | 90 | 0 | [6 empty] | FALSE |  |  |  |  | 52 |  |  | 1 | 1 | 0 | 0 | 0.55 | 5.5 | 6 | CP Ti Gr3 | 60 | 6 | 200 | 5.508 | 5.174 | 5.341 |  |  | 0% |  | 0% | [5 empty] | Sin defectos | 5.341 | 2.68 | 0 | 0 | 0 | 0 | 0 | 0 | 0 | 0 | 0 | 0 | 0 | 0 | 0 | 0 | 0 | 0 | 0 | 0 | 0 | 0 | 0 | 1620 | 0 | 0 | 1620 | D
144566 | R1_ITP | Prog = 60 | 60 | 0 | 60 | 2298 | 0 | 25 | 0;2;27;70;92;133;181;197;208;215;210;212;210;208;208;206;208;208;206;203;206;206;210;199;199; | 38;93;135;182;245;305;351;389;419;436;436;436;432;427;423;419;419;419;415;410;410;415;415;410;410; | 2024-06-27 09:47 | 0 | 0 | 0 |  |  |  | FALSE | 0.01 | 2 | 0.01 | 0 | 1000 | 0 | 10 | 0 | 50 | 0 | 10 | 0 | 2000 | 2 | 2.03 | 364 | 0 | 30 | 0 | CC | 0 | 50 | 0 | [6 empty] | FALSE |  |  |  |  | 57 | 1+1+0,55 mm / titanio / SIN pulir / NO tratadas |  | 1 | 1 | 0 | 0 | 0.55 | 5.5 | 6 | CP Ti Gr3 | 60 | 2 | 200 | 0 | 0 | 0 |  |  | 0% |  | 0% | [5 empty] | Pegado | 3.4805 | 2.68 | 0 | 0 | 0 | 0 | 0 | 0 | 0 | 0 | 0 | 0 | 0 | 1 | 0 | 0 | 0 | 0 | 0 | 0 | 0 | 1 | 2 | 100 | 0 | 0 | 100 | D
144567 | R1_ITP | Prog = 60 | 60 | 0 | 60 | 2299 | 0 | 25 | 0;0;20;56;81;122;169;194;210;217;219;217;212;219;219;210;206;206;208;206;208;208;208;212;212; | 55;105;156;211;279;351;406;444;470;478;482;482;474;465;461;449;444;436;432;427;432;432;449;419;419; | 2024-06-27 09:47 | 0 | 0 | 0 |  |  |  | FALSE | 0.01 | 2 | 0.01 | 0 | 1000 | 0 | 10 | 0 | 50 | 0 | 10 | 0 | 2000 | 2 | 2.07 | 393 | 0 | 33 | 0 | CC | 0 | 50 | 0 | [6 empty] | FALSE |  |  |  |  | 58 | 1+1+0,55 mm / titanio / SIN pulir / NO tratadas |  | 1 | 1 | 0 | 0 | 0.55 | 5.5 | 6 | CP Ti Gr3 | 60 | 2 | 200 | 0 | 0 | 0 |  |  | 0% |  | 0% | [5 empty] | Pegado | 3.495 | 2.68 | 0 | 0 | 0 | 0 | 0 | 0 | 0 | 0 | 0 | 0 | 0 | 1 | 0 | 0 | 0 | 0 | 0 | 0 | 0 | 1 | 2 | 100 | 0 | 0 | 100 | D
144568 | R1_ITP | Prog = 60 | 60 | 0 | 60 | 2300 | 0 | 25 | 2;6;24;65;97;138;185;201;208;217;219;212;206;206;203;201;203;208;206;203;206;203;208;197;197; | 46;88;135;190;249;305;347;381;402;410;410;410;406;398;398;393;398;398;393;393;393;393;398;398;398; | 2024-06-27 09:47 | 0 | 0 | 0 |  |  |  | FALSE | 0.01 | 2 | 0.01 | 0 | 1000 | 0 | 10 | 0 | 50 | 0 | 10 | 0 | 2000 | 2 | 2.03 | 347 | 0 | 29 | 0 | CC | 0 | 50 | 0 | [6 empty] | FALSE |  |  |  |  | 59 | 1+1+0,55 mm / titanio / SIN pulir / NO tratadas |  | 1 | 1 | 0 | 0 | 0.55 | 5.5 | 6 | CP Ti Gr3 | 60 | 2 | 200 | 0 | 0 | 0 |  |  | 0% |  | 0% | [5 empty] | Pegado | 3.412 | 2.68 | 0 | 0 | 0 | 0 | 0 | 0 | 0 | 0 | 0 | 0 | 0 | 1 | 0 | 0 | 0 | 0 | 0 | 0 | 0 | 1 | 2 | 100 | 0 | 0 | 100 | D
144569 | R1_ITP | Prog = 60 | 60 | 0 | 60 | 2301 | 0 | 25 | 2;6;22;63;97;133;176;197;208;215;212;212;212;212;212;208;210;206;203;208;203;199;199;203;203; | 59;118;160;203;262;321;368;406;436;444;449;453;449;444;440;436;427;423;423;423;423;423;440;419;419; | 2024-06-27 09:47 | 0 | 0 | 0 |  |  |  | FALSE | 0.01 | 2 | 0.01 | 0 | 1000 | 0 | 10 | 0 | 50 | 0 | 10 | 0 | 2000 | 2 | 2.04 | 377 | 0 | 32 | 0 | CC | 0 | 50 | 0 | [6 empty] | FALSE |  |  |  |  | 60 | 1+1+0,55 mm / titanio / SIN pulir / NO tratadas |  | 1 | 1 | 0 | 0 | 0.55 | 5.5 | 6 | CP Ti Gr3 | 60 | 2 | 200 | 0 | 0 | 0 |  |  | 0% |  | 0% | [5 empty] | Pegado | 3.465 | 2.68 | 0 | 0 | 0 | 0 | 0 | 0 | 0 | 0 | 0 | 0 | 0 | 1 | 0 | 0 | 0 | 0 | 0 | 0 | 0 | 1 | 2 | 100 | 0 | 0 | 100 | D
144570 | R1_ITP | Prog = 60 | 60 | 0 | 60 | 2302 | 0 | 25 | 20;47;92;158;203;251;301;317;323;317;310;308;303;301;303;305;303;303;308;310;305;303;299;312;312; | 67;131;194;271;347;410;457;491;504;516;525;525;529;533;533;533;538;546;550;546;542;542;538;542;542; | 2024-06-27 09:55 | 0 | 0 | 0 |  |  |  | FALSE | 0.01 | 3 | 0.01 | 0 | 1000 | 0 | 10 | 0 | 50 | 0 | 10 | 0 | 2000 | 2 | 3.01 | 461 | 0 | 60 | 0 | CC | 0 | 50 | 0 | [6 empty] | FALSE |  |  |  |  | 61 | 1+1+0,55 mm / titanio / SIN pulir / NO tratadas |  | 1 | 1 | 0 | 0 | 0.55 | 5.5 | 6 | CP Ti Gr3 | 60 | 3 | 200 | 0 | 0 | 0 |  |  | 0% |  | 0% | [5 empty] | Pegado | 3.565 | 2.68 | 0 | 0 | 0 | 0 | 0 | 0 | 0 | 0 | 0 | 0 | 0 | 1 | 0 | 0 | 0 | 0 | 0 | 0 | 0 | 1 | 2 | 225 | 0 | 0 | 225 | D
144571 | R1_ITP | Prog = 60 | 60 | 0 | 60 | 2303 | 0 | 25 | 38;79;120;176;219;260;294;303;303;301;301;303;303;301;296;305;308;301;303;308;308;308;310;308;308; | 55;114;160;216;279;343;389;427;449;461;474;478;487;491;495;499;508;512;512;512;516;516;521;521;521; | 2024-06-27 09:55 | 0 | 0 | 0 |  |  |  | FALSE | 0.01 | 3 | 0.01 | 0 | 1000 | 0 | 10 | 0 | 50 | 0 | 10 | 0 | 2000 | 2 | 2.97 | 423 | 0 | 54 | 0 | CC | 0 | 50 | 0 | [6 empty] | FALSE |  |  |  |  | 62 | 1+1+0,55 mm / titanio / SIN pulir / NO tratadas |  | 1 | 1 | 0 | 0 | 0.55 | 5.5 | 6 | CP Ti Gr3 | 60 | 3 | 200 | 0 | 0 | 0 |  |  | 0% |  | 0% | [5 empty] | Pegado | 3.5485 | 2.68 | 0 | 0 | 0 | 0 | 0 | 0 | 0 | 0 | 0 | 0 | 0 | 1 | 0 | 0 | 0 | 0 | 0 | 0 | 0 | 1 | 2 | 225 | 0 | 0 | 225 | D
144572 | R1_ITP | Prog = 60 | 60 | 0 | 60 | 2304 | 0 | 25 | 20;52;108;174;210;253;299;310;312;312;305;301;305;303;301;301;305;305;303;308;305;303;303;305;305; | 55;127;186;249;321;381;427;461;482;491;499;504;504;508;512;512;516;516;516;521;521;521;521;542;542; | 2024-06-27 09:55 | 0 | 0 | 0 |  |  |  | FALSE | 0.01 | 3 | 0.01 | 0 | 1000 | 0 | 10 | 0 | 50 | 0 | 10 | 0 | 2000 | 2 | 3 | 440 | 0 | 57 | 0 | CC | 0 | 50 | 0 | [6 empty] | FALSE |  |  |  |  | 63 | 1+1+0,55 mm / titanio / SIN pulir / NO tratadas |  | 1 | 1 | 0 | 0 | 0.55 | 5.5 | 6 | CP Ti Gr3 | 60 | 3 | 200 | 0 | 0 | 0 |  |  | 0% |  | 0% | [5 empty] | Pegado | 3.298 | 2.68 | 0 | 0 | 0 | 0 | 0 | 0 | 0 | 0 | 0 | 0 | 0 | 1 | 0 | 0 | 0 | 0 | 0 | 0 | 0 | 1 | 2 | 225 | 0 | 0 | 225 | D
144573 | R1_ITP | Prog = 60 | 60 | 0 | 60 | 2305 | 0 | 25 | 27;56;110;176;215;258;305;314;312;317;312;303;301;303;305;303;299;299;303;301;301;308;299;312;312; | 76;135;182;241;309;368;415;449;465;474;478;478;478;487;487;495;499;499;504;504;508;508;512;512;512; | 2024-06-27 09:55 | 0 | 0 | 0 |  |  |  | FALSE | 0.01 | 3 | 0.01 | 0 | 1000 | 0 | 10 | 0 | 50 | 0 | 10 | 0 | 2000 | 2 | 2.99 | 427 | 0 | 55 | 0 | CC | 0 | 50 | 0 | [6 empty] | FALSE |  |  |  |  | 64 | 1+1+0,55 mm / titanio / SIN pulir / NO tratadas |  | 1 | 1 | 0 | 0 | 0.55 | 5.5 | 6 | CP Ti Gr3 | 60 | 3 | 200 | 0 | 0 | 0 |  |  | 0% |  | 0% | [5 empty] | Pegado | 3.5185 | 2.68 | 0 | 0 | 0 | 0 | 0 | 0 | 0 | 0 | 0 | 0 | 0 | 1 | 0 | 0 | 0 | 0 | 0 | 0 | 0 | 1 | 2 | 225 | 0 | 0 | 225 | D
298691 | R1_ITP | Prog = 60 | 60 | 0 | 60 | 3 | 0 | 25 | 6;17;60;131;176;228;284;303;312;314;325;329;314;318;316;318;325;318;318;316;316;316;318;316;316; | 84;169;245;330;423;504;563;610;643;665;677;673;660;652;643;631;622;610;597;593;580;576;580;576;576; | 2025-02-18 16:10 | 0 | 0 | 0 |  |  |  | FALSE | 2 | 3 | 3 | 0 | 1000 |  | 10 |  | 50 |  |  |  | 2000 | 2 | 3.1 | 550 | 0 | 76 |  | CC |  | 50 | [7 empty] | FALSE |  |  |  |  | 67 | 1+1+0,55 mm / titanio / Sin pulir / NO tratadas |  | 1 | 1 | 0 | 0 | 0.55 | 5.5 | 6 | CP Ti Gr3 | 60 | 3 | 250 | 0 | 0 | 0 | [10 empty] | Pegado | 0 | 2.68 | 0 | [7 empty] | 0 | 0 | 0 | 1 | 0 | 0 | 0 | 0 | 0 | 0 | 0 | 1 | 2 |  |  |  |  | D
298692 | R1_ITP | Prog = 60 | 60 | 0 | 60 | 4 | 0 | 25 | 2;0;12;45;75;114;163;187;200;206;208;208;215;208;204;208;206;208;206;206;208;204;211;200;200; | 63;114;160;216;292;360;423;474;499;521;533;538;538;542;533;529;525;521;525;521;521;521;533;516;516; | 2025-02-18 16:10 | 0 | 0 | 0 |  |  |  | FALSE | 2 | 2 | 3 | 0 | 1000 |  | 10 |  | 50 |  |  |  | 2000 | 2 | 2.03 | 449 | 0 | 39 |  | CC |  | 50 | [7 empty] | FALSE |  |  |  |  | 68 | 1+1+0,55 mm / titanio / Sin pulir / NO tratadas |  | 1 | 1 | 0 | 0 | 0.55 | 5.5 | 6 | CP Ti Gr3 | 60 | 2 | 250 | 0 | 0 | 0 | [10 empty] | Pegado | 0 | 2.68 | 0 | [7 empty] | 0 | 0 | 0 | 1 | 0 | 0 | 0 | 0 | 0 | 0 | 0 | 1 | 2 |  |  |  |  | D
298693 | R1_ITP | Prog = 60 | 60 | 0 | 60 | 5 | 0 | 30 | 103;180;275;398;495;562;607;643;676;678;674;671;652;650;646;637;633;626;631;631;628;628;624;624;618;622;628;628;633;633; | 148;305;453;588;711;809;872;902;910;902;876;838;800;762;732;711;686;665;639;626;618;601;593;576;567;559;550;554;554;554; | 2025-02-18 16:24 | 0 | 0 | 0 |  |  |  | FALSE | 2 | 6 | 3 | 0 | 1000 |  | 10 |  | 60 |  |  |  | 2000 | 2 | 6.26 | 677 | 0 | 243 |  | CC |  | 60 | [7 empty] | FALSE |  |  |  |  | 69 | 1+1+0,55 mm / titanio / Sin pulir / NO tratadas |  | 1 | 1 | 0 | 0 | 0.55 | 5.5 | 6 | CP Ti Gr3 | 60 | 6 | 250 | 4.705 | 4.648 | 4.6765 | [10 empty] | Sin defecto | 4.6765 | 2.68 | 0 | [7 empty] | 0 | 0 | 0 | 0 | 0 | 0 | 0 | 0 | 0 | 0 | 0 | 0 | 0 |  |  |  |  | D
298694 | R1_ITP | Prog = 60 | 60 | 0 | 60 | 6 | 0 | 35 | 118;204;297;404;501;572;613;628;665;682;676;667;654;648;639;633;631;626;631;628;624;622;620;624;620;620;624;618;620;618;620;618;628;620;620; | 135;288;432;559;690;787;838;864;876;868;838;804;771;732;703;682;665;639;618;610;593;580;571;567;559;550;546;538;525;525;516;508;495;504;504; | 2025-02-18 16:24 | 0 | 0 | 0 |  |  |  | FALSE | 2 | 6 | 3 | 0 | 1000 |  | 10 |  | 70 |  |  |  | 2000 | 2 | 6.21 | 635 | 0 | 270 |  | CC |  | 70 | [7 empty] | FALSE |  |  |  |  | 70 | 1+1+0,55 mm / titanio / Sin pulir / NO tratadas |  | 1 | 1 | 0 | 0 | 0.55 | 5.5 | 6 | CP Ti Gr3 | 60 | 6 | 250 | 4.277 | 4.767 | 4.522 | [10 empty] | Sin defecto | 4.522 | 2.68 | 0 | [7 empty] | 0 | 0 | 0 | 0 | 0 | 0 | 0 | 0 | 0 | 0 | 0 | 0 | 0 |  |  |  |  | D
298696 | R1_ITP | Prog = 60 | 60 | 0 | 60 | 8 | 0 | 15 | 114;185;260;389;514;585;633;663;669;674;671;656;676;639;639; | 139;292;427;559;682;779;843;868;868;851;821;787;800;766;766; | 2025-02-18 16:24 | 0 | 0 | 0 |  |  |  | FALSE | 2 | 6 | 3 | 0 | 1000 |  | 10 |  | 30 |  |  |  | 2000 | 2 | 6.51 | 686 | 0 | 107 |  | CC |  | 30 | [7 empty] | FALSE | 59 |  |  |  | 72 | 1+1+0,55 mm / titanio / Sin pulir / NO tratadas |  | 1 | 1 | 0 | 0 | 0.55 | 5.5 | 6 | CP Ti Gr3 | 60 | 6 | 250 | 2.287 | 2.345 | 2.316 | [10 empty] | Partial Interfacial Fracture With Button Pull | 2.316 | 2.68 | 1 | [7 empty] | 0 | 0 | 0 | 0 | 0 | 0 | 0 | 0 | 0 | 0 | 0 | 1 | 2 |  |  |  |  | D
298697 | R1_ITP | Prog = 60 | 60 | 0 | 60 | 9 | 0 | 25 | 99;180;290;407;471;536;622;656;674;680;671;674;665;652;646;635;635;633;633;624;615;628;613;637;637; | 148;313;457;584;707;809;876;910;923;906;876;843;813;775;732;707;677;652;639;618;601;593;593;588;588; | 2025-02-18 16:27 | 0 | 0 | 0 |  |  |  | FALSE | 2 | 6 | 3 | 0 | 1000 |  | 10 |  | 50 |  |  |  | 2000 | 2 | 6.33 | 698 | 0 | 204 |  | CC |  | 50 | [7 empty] | FALSE |  |  |  |  | 73 | 1+1+0,55 mm / titanio / Sin pulir / NO tratadas |  | 1 | 1 | 0 | 0 | 0.55 | 5.5 | 6 | CP Ti Gr3 | 60 | 6 | 250 | 3.995 | 4.012 | 4.0035 | [10 empty] | Sin defecto | 4.0035 | 2.68 | 0 | [7 empty] | 0 | 0 | 0 | 0 | 0 | 0 | 0 | 0 | 0 | 0 | 0 | 0 | 0 |  |  |  |  | D
298700 | R1_ITP | Prog = 60 | 60 | 0 | 60 | 12 | 0 | 25 | 94;172;271;387;456;531;633;674;689;691;674;669;667;656;650;633;631;631;626;631;615;615;598;631;631; | 148;313;461;601;737;838;898;931;940;927;889;843;804;766;732;703;677;652;639;622;610;597;597;584;584; | 2025-02-18 16:28 | 0 | 0 | 0 |  |  |  | FALSE | 2 | 6 | 3 | 0 | 1000 |  | 10 |  | 50 |  |  |  | 2000 | 2 | 6.33 | 707 | 0 | 207 |  | CC |  | 50 | [7 empty] | FALSE |  |  |  |  | 76 | 1+1+0,55 mm / titanio / Sin pulir / NO tratadas |  | 1 | 1 | 0 | 0 | 0.55 | 5.5 | 6 | CP Ti Gr3 | 60 | 6 | 550 | 3.614 | 3.571 | 3.5925 | [10 empty] | Sin defecto | 3.5925 | 2.68 | 0 | [7 empty] | 0 | 0 | 0 | 0 | 0 | 0 | 0 | 0 | 0 | 0 | 0 | 0 | 0 |  |  |  |  | D
298701 | R1_ITP | Prog = 60 | 60 | 0 | 60 | 13 | 0 | 15 | 246;404;536;712;879;984;1028;1020;1020;1002;984;967;984;949;949; | 169;360;533;677;792;851;864;843;804;762;707;660;669;648;648; | 2025-02-18 16:31 | 0 | 0 | 0 |  |  |  | FALSE | 2 | 9 | 3 | 0 | 1000 |  | 10 |  | 30 |  |  |  | 2000 | 2 | 9.64 | 673 | 0 | 163 |  | CC |  | 30 | [7 empty] | FALSE |  |  |  |  | 77 | 1,2+1,2 / titanio /Sin pulir / NO tratadas |  | 1.2 | 0 | 0 | 0 | 1.2 | 5.5 | 6 | CP Ti Gr3 | 60 | 9 | 350 | 5.124 | 5.152 | 5.138 | [10 empty] | Sin defecto | 5.138 | 4.57 | 0 | [7 empty] | 0 | 0 | 0 | 0 | 0 | 0 | 0 | 0 | 0 | 0 | 0 | 0 | 0 |  |  |  |  | D
298703 | R1_ITP | Prog = 60 | 60 | 0 | 60 | 15 | 0 | 15 | 178;299;389;523;656;732;771;796;794;786;773;751;768;727;727; | 135;296;436;554;656;732;766;771;754;715;677;643;656;626;626; | 2025-02-18 16:32 | 0 | 0 | 0 |  |  |  | FALSE | 2 | 7 | 3 | 0 | 1000 |  | 10 |  | 30 |  |  |  | 2000 | 2 | 7.54 | 610 | 0 | 114 |  | CC |  | 30 | [7 empty] | FALSE |  |  |  |  | 79 | 1,2+1,2 / titanio /Sin pulir / NO tratadas |  | 1.2 | 0 | 0 | 0 | 1.2 | 5.5 | 6 | CP Ti Gr3 | 60 | 7 | 350 | 2.729 | 2.493 | 2.611 | [10 empty] | Partial Interfacial Fracture With Button Pull | 2.611 | 4.57 | 1 | [7 empty] | 0 | 0 | 0 | 0 | 0 | 0 | 0 | 0 | 0 | 0 | 0 | 1 | 2 |  |  |  |  | D
298704 | R1_ITP | Prog = 60 | 60 | 0 | 60 | 16 | 0 | 15 | 86;142;206;333;445;491;516;540;549;551;549;542;553;529;529; | 114;237;347;449;538;618;665;690;703;690;673;652;656;635;635; | 2025-02-18 16:32 | 0 | 0 | 0 |  |  |  | FALSE | 2 | 5 | 3 | 0 | 1000 |  | 10 |  | 30 |  |  |  | 2000 | 2 | 5.35 | 554 | 0 | 71 |  | CC |  | 30 | [7 empty] | FALSE |  |  |  |  | 80 | 1,2+1,2 / titanio /Sin pulir / NO tratadas |  | 1.2 | 0 | 0 | 0 | 1.2 | 5.5 | 6 | CP Ti Gr3 | 60 | 5 | 350 | 0 | 0 | 0 | [10 empty] | Pegado | 0 | 4.57 | 0 | [7 empty] | 0 | 0 | 0 | 1 | 0 | 0 | 0 | 0 | 0 | 0 | 0 | 1 | 2 |  |  |  |  | D
298705 | R1_ITP | Prog = 60 | 60 | 0 | 60 | 17 | 0 | 15 | 255;404;510;712;888;976;1020;1037;1028;993;976;958;984;958;958; | 169;360;525;665;783;838;851;834;792;745;694;652;656;626;626; | 2025-02-18 16:35 | 0 | 0 | 0 |  |  |  | FALSE | 2 | 9 | 3 | 0 | 1000 |  | 10 |  | 30 |  |  |  | 2000 | 2 | 9.65 | 669 | 0 | 161 |  | CC |  | 30 | [7 empty] | FALSE |  |  |  |  | 81 | 1,2+1,2 / titanio /Sin pulir / NO tratadas |  | 1.2 | 0 | 0 | 0 | 1.2 | 5.5 | 6 | CP Ti Gr3 | 60 | 9 | 350 | 5.487 | 5.295 | 5.391 | [10 empty] | Sin defecto | 5.391 | 4.57 | 0 | [7 empty] | 0 | 0 | 0 | 0 | 0 | 0 | 0 | 0 | 0 | 0 | 0 | 0 | 0 |  |  |  |  | D
298708 | R1_ITP | Prog = 60 | 60 | 0 | 60 | 20 | 0 | 10 | 228;369;562;782;879;958;1028;993;1081;1081; | 160;343;512;643;741;800;817;826;809;809; | 2025-02-18 16:36 | 0 | 0 | 0 |  |  |  | FALSE | 2 | 9 | 3 | 0 | 1000 |  | 10 |  | 20 |  |  |  | 2000 | 2 | 7.35 | 614 | 0 | 86 |  | CC |  | 20 | [7 empty] | FALSE | 56 |  |  |  | 84 | 1,2+1,2 / titanio /Sin pulir / NO tratadas |  | 1.2 | 0 | 0 | 0 | 1.2 | 5.5 | 6 | CP Ti Gr3 | 60 | 9 | 350 | 0 | 0 | 0 | [10 empty] | Pegado | 0 | 4.57 | 0 | [7 empty] | 0 | 0 | 0 | 1 | 0 | 0 | 0 | 0 | 0 | 0 | 0 | 1 | 2 |  |  |  |  | D
298709 | R1_ITP | Prog = 60 | 60 | 0 | 60 | 21 | 0 | 15 | 237;404;536;721;879;958;1028;1046;1020;993;967;958;914;976;976; | 169;351;516;652;775;834;843;834;792;737;686;643;639;618;618; | 2025-02-18 16:39 | 0 | 0 | 0 |  |  |  | FALSE | 2 | 9 | 3 | 0 | 1000 |  | 10 |  | 30 |  |  |  | 2000 | 2 | 9.61 | 660 | 0 | 161 |  | CC |  | 30 | [7 empty] | FALSE |  |  |  |  | 85 | 1,2+1,2 / titanio /Sin pulir / NO tratadas |  | 1.2 | 0 | 0 | 0 | 1.2 | 5.5 | 6 | CP Ti Gr3 | 60 | 9 | 350 | 4.974 | 4.971 | 4.9725 | [10 empty] | Sin defecto | 4.9725 | 4.57 | 0 | [7 empty] | 0 | 0 | 0 | 0 | 0 | 0 | 0 | 0 | 0 | 0 | 0 | 0 | 0 |  |  |  |  | D
298711 | R1_ITP | Prog = 60 | 60 | 0 | 60 | 23 | 0 | 15 | 272;448;545;738;914;984;1028;1037;1020;976;949;940;949;949;949; | 156;330;478;610;715;762;762;754;720;673;631;593;605;580;580; | 2025-02-18 16:39 | 0 | 0 | 0 |  |  |  | FALSE | 2 | 9 | 3 | 0 | 1000 |  | 10 |  | 30 |  |  |  | 2000 | 2 | 9.46 | 605 | 0 | 147 |  | CC |  | 30 | [7 empty] | FALSE |  |  |  |  | 87 | 1,2+1,2 / titanio /Sin pulir / NO tratadas |  | 1.2 | 0 | 0 | 0 | 1.2 | 5.5 | 6 | CP Ti Gr3 | 60 | 9 | 550 | 4.431 | 4.499 | 4.465 | [10 empty] | Partial Interfacial Fracture With Button Pull | 4.465 | 4.57 | 1 | [7 empty] | 1 | 0 | 0 | 0 | 0 | 0 | 0 | 0 | 0 | 0 | 0 | 1 | 1 |  |  |  |  | D
298712 | R1_ITP | Prog = 60 | 60 | 0 | 60 | 24 | 0 | 15 | 263;413;518;721;897;967;1011;1020;1002;993;967;976;932;1002;1002; | 173;355;521;652;758;826;847;834;796;754;715;669;686;631;631; | 2025-02-18 16:40 | 0 | 0 | 0 |  |  |  | FALSE | 2 | 9 | 3 | 0 | 1000 |  | 10 |  | 30 |  |  |  | 2000 | 2 | 9.58 | 665 | 0 | 161 |  | CC |  | 30 | [7 empty] | FALSE |  |  |  |  | 88 | 1,2+1,2 / titanio /Sin pulir / NO tratadas |  | 1.2 | 0 | 0 | 0 | 1.2 | 5.5 | 6 | CP Ti Gr3 | 60 | 9 | 250 | 4.721 | 4.469 | 4.595 | [10 empty] | Sin defecto | 4.595 | 4.57 | 0 | [7 empty] | 0 | 0 | 0 | 0 | 0 | 0 | 0 | 0 | 0 | 0 | 0 | 0 | 0 |  |  |  |  | D
318202 | R1_ITP | Prog = 60 | 60 | 0 | 60 | 7 | 0 | 25 | 126;223;360;509;586;681;782;811;816;814;807;802;811;802;798;793;787;800;793;787;787;784;798;773;773; | 186;393;576;732;876;995;1076;1126;1156;1156;1139;1114;1084;1063;1042;1016;982;961;940;919;893;872;876;855;855; | 2025-03-12 09:50 | 0 | 0 | 0 |  |  |  | FALSE | 2 | 7.5 | 3 | 0 | 1000 |  | 10 |  | 50 |  |  |  | 2000 | 2 | 7.81 | 936 | 0 | 324 |  | CC |  | 50 | [7 empty] | FALSE |  |  |  |  | 89 | 1,6(TT)+1+1(TT)+0,55(TT)/titanio |  | 1.6 | 1 | 1 | 0 | 0.55 | 5.5 | 6 | CP Ti Gr3 | 60 | 7.5 | 250 | 4.256 | 4.573 | 4.4145 | [10 empty] | Sin defecto | 4.4145 | 2.68 | 0 | [7 empty] | 0 | 0 | 0 | 0 | 0 | 0 | 0 | 0 | 0 | 0 | 0 | 0 | 0 |  |  |  |  | D
318203 | R1_ITP | Prog = 60 | 60 | 0 | 60 | 8 | 0 | 25 | 81;144;245;372;448;530;633;658;665;665;647;649;649;638;636;629;633;633;631;629;617;620;604;633;633; | 156;321;487;639;766;868;936;982;1008;1004;991;970;948;923;902;876;855;838;826;813;800;783;792;771;771; | 2025-03-12 09:50 | 0 | 0 | 0 |  |  |  | FALSE | 2 | 6 | 3 | 0 | 1000 |  | 10 |  | 50 |  |  |  | 2000 | 2 | 6.25 | 817 | 0 | 225 |  | CC |  | 50 | [7 empty] | FALSE |  |  |  |  | 90 | 1,6(TT)+1+1(TT)+0,55(TT)/titanio |  | 1.6 | 1 | 1 | 0 | 0.55 | 5.5 | 6 | CP Ti Gr3 | 60 | 6 | 250 | 0 | 0 | 0 | [10 empty] | Pegado | 0 | 2.68 | 0 | [7 empty] | 0 | 0 | 0 | 1 | 0 | 0 | 0 | 0 | 0 | 0 | 0 | 1 | 2 |  |  |  |  | D
318204 | R1_ITP | Prog = 60 | 60 | 0 | 60 | 9 | 0 | 25 | 54;96;173;288;360;426;507;532;541;545;541;534;530;530;534;525;521;521;523;523;518;523;511;527;527; | 131;271;406;533;656;762;834;885;910;910;910;893;881;859;843;838;826;813;804;792;779;766;775;762;762; | 2025-03-12 09:51 | 0 | 0 | 0 |  |  |  | FALSE | 2 | 5 | 3 | 0 | 1000 |  | 10 |  | 50 |  |  |  | 2000 | 2 | 5.18 | 758 | 0 | 171 |  | CC |  | 50 | [7 empty] | FALSE |  |  |  |  | 91 | 1,6(TT)+1+1(TT)+0,55(TT)/titanio |  | 1.6 | 1 | 1 | 0 | 0.55 | 5.5 | 6 | CP Ti Gr3 | 60 | 5 | 250 | 0 | 0 | 0 | [10 empty] | Pegado | 0 | 2.68 | 0 | [7 empty] | 0 | 0 | 0 | 1 | 0 | 0 | 0 | 0 | 0 | 0 | 0 | 1 | 2 |  |  |  |  | D
318205 | R1_ITP | Prog = 60 | 60 | 0 | 60 | 10 | 0 | 25 | 0;9;42;101;139;191;261;295;308;315;320;320;324;322;315;315;318;320;315;313;313;313;320;315;315; | 97;186;275;368;470;571;656;715;758;775;783;792;787;779;766;758;745;737;732;724;715;707;707;703;703; | 2025-03-12 09:51 | 0 | 0 | 0 |  |  |  | FALSE | 2 | 3 | 3 | 0 | 1000 |  | 10 |  | 50 |  |  |  | 2000 | 2 | 3.1 | 652 | 0 | 84 |  | CC |  | 50 | [7 empty] | FALSE |  |  |  |  | 92 | 1,6(TT)+1+1(TT)+0,55(TT)/titanio |  | 1.6 | 1 | 1 | 0 | 0.55 | 5.5 | 6 | CP Ti Gr3 | 60 | 3 | 250 | 0 | 0 | 0 | [10 empty] | Pegado | 0 | 2.68 | 0 | [7 empty] | 0 | 0 | 0 | 1 | 0 | 0 | 0 | 0 | 0 | 0 | 0 | 1 | 2 |  |  |  |  | D
318206 | R1_ITP | Prog = 60 | 60 | 0 | 60 | 11 | 0 | 15 | 142;227;324;487;649;730;780;800;796;811;814;805;809;798;798; | 177;385;563;715;864;987;1076;1126;1148;1139;1126;1101;1122;1080;1080; | 2025-03-12 09:57 | 0 | 0 | 0 |  |  |  | FALSE | 2 | 7.5 | 3 | 0 | 1000 |  | 10 |  | 30 |  |  |  | 2000 | 2 | 7.9 | 906 | 0 | 166 |  | CC |  | 30 | [7 empty] | FALSE |  |  |  |  | 93 | 1,6(TT)+1+1(TT)+0,55(TT)/titanio |  | 1.6 | 1 | 1 | 0 | 0.55 | 5.5 | 6 | CP Ti Gr3 | 60 | 7.5 | 250 | 0 | 0 | 0 | [10 empty] | Pegado | 0 | 2.68 | 0 | [7 empty] | 0 | 0 | 0 | 1 | 0 | 0 | 0 | 0 | 0 | 0 | 0 | 1 | 2 |  |  |  |  | D
318207 | R1_ITP | Prog = 60 | 60 | 0 | 60 | 12 | 0 | 15 | 92;139;207;365;511;579;633;654;658;651;638;640;620;654;654; | 148;321;474;618;749;847;915;953;965;961;948;936;948;915;915; | 2025-03-12 09:57 | 0 | 0 | 0 |  |  |  | FALSE | 2 | 6 | 3 | 0 | 1000 |  | 10 |  | 30 |  |  |  | 2000 | 2 | 6.32 | 771 | 0 | 112 |  | CC |  | 30 | [7 empty] | FALSE |  |  |  |  | 94 | 1,6(TT)+1+1(TT)+0,55(TT)/titanio |  | 1.6 | 1 | 1 | 0 | 0.55 | 5.5 | 6 | CP Ti Gr3 | 60 | 6 | 250 | 0 | 0 | 0 | [10 empty] | Pegado | 0 | 2.68 | 0 | [7 empty] | 0 | 0 | 0 | 1 | 0 | 0 | 0 | 0 | 0 | 0 | 0 | 1 | 2 |  |  |  |  | D
318208 | R1_ITP | Prog = 60 | 60 | 0 | 60 | 13 | 0 | 37 | 22;47;103;184;266;336;383;401;414;437;442;437;435;430;421;414;412;417;419;412;412;412;414;414;412;417;412;414;414;412;414;412;417;414;408;408;408; | 118;241;351;474;593;690;762;813;843;855;855;847;834;821;800;783;775;766;758;754;749;741;737;737;728;720;715;715;707;698;694;690;686;686;677;677;677; | 2025-03-12 09:57 | 0 | 0 | 0 |  |  |  | FALSE | 2 | 4 | 3 | 0 | 1000 |  | 10 |  | 75 |  |  |  | 2000 | 2 | 4.1 | 707 | 0 | 201 |  | CC |  | 74 | [7 empty] | FALSE |  |  |  |  | 95 | 1,6(TT)+1+1(TT)+0,55(TT)/titanio |  | 1.6 | 1 | 1 | 0 | 0.55 | 5.5 | 6 | CP Ti Gr3 | 60 | 4 | 250 | 0 | 0 | 0 | [10 empty] | Pegado | 0 | 2.68 | 0 | [7 empty] | 0 | 0 | 0 | 1 | 0 | 0 | 0 | 0 | 0 | 0 | 0 | 1 | 2 |  |  |  |  | D
318209 | R1_ITP | Prog = 60 | 60 | 0 | 60 | 14 | 0 | 50 | 18;45;99;173;257;333;383;408;426;439;448;442;435;428;426;428;424;421;414;412;419;417;414;414;414;419;414;412;414;414;419;417;412;412;410;419;419;412;410;412;417;417;414;414;414;414;412;419;408;408; | 122;245;360;470;593;707;783;838;868;881;876;868;851;830;813;800;787;771;758;754;745;741;732;724;720;720;715;703;698;694;682;682;682;677;669;660;660;656;652;643;639;639;635;631;626;622;618;614;614;614; | 2025-03-12 09:58 | 0 | 0 | 0 |  |  |  | FALSE | 2 | 4 | 3 | 0 | 1000 |  | 10 |  | 100 |  |  |  | 2000 | 2 | 4.09 | 694 | 0 | 271 |  | CC |  | 100 | [7 empty] | FALSE |  |  |  |  | 96 | 1,6(TT)+1+1(TT)+0,55(TT)/titanio |  | 1.6 | 1 | 1 | 0 | 0.55 | 5.5 | 6 | CP Ti Gr3 | 60 | 4 | 250 | 0 | 0 | 0 | [10 empty] | Pegado | 0 | 2.68 | 0 | [7 empty] | 0 | 0 | 0 | 1 | 0 | 0 | 0 | 0 | 0 | 0 | 0 | 1 | 2 |  |  |  |  | D
318876 | R1_ITP | Prog = 16 | 16 | 0 | 16 | 4 | 0 | 37 | 99;184;268;349;414;462;484;489;496;509;507;496;493;489;484;480;478;478;473;478;480;471;480;482;478;475;473;475;471;469;475;471;471;471;473;469;469; | 76;169;254;330;402;457;487;499;495;491;470;449;427;410;389;372;364;355;347;334;330;330;326;321;313;309;305;305;296;283;283;288;288;283;279;283;283; | 2025-03-13 16:29 | 0 | 0 | 0 |  |  |  | FALSE | 0.01 | 4.6 | 0.01 | 0 | 1000 |  | 10 |  | 75 |  | 10 |  | 2000 | 2 | 4.71 | 351 | 0 | 118 |  | CC |  | 74 | [7 empty] | FALSE |  |  |  |  | 101 |  |  | 0.55 | 0 | 0 | 0 | 0.55 | 5.5 | 6 | CP Ti Gr3 | 16 | 4.6 | 250 | [13 empty] | Sin defecto |  | 2.68 | 0 | [7 empty] | 0 | 0 | 0 | 0 | 0 | 0 | 0 | 0 | 0 | 0 | 0 | 0 | 0 |  |  |  |  | D
319132 | R1_ITP | Prog = 60 | 60 | 0 | 60 | 4 | 0 | 37 | 15;36;90;169;241;295;322;327;322;320;322;315;315;315;308;308;306;311;311;306;308;311;313;308;306;313;306;308;311;308;313;311;306;306;304;302;302; | 72;135;207;279;338;389;423;440;440;444;440;432;419;419;415;415;415;406;398;389;398;393;389;389;385;377;372;377;372;360;360;364;368;364;355;364;364; | 2025-03-14 10:42 | 0 | 0 | 0 |  |  |  | FALSE | 2 | 3 | 3 | 0 | 1000 |  | 10 |  | 75 |  |  |  | 2000 | 2 | 3.04 | 372 | 0 | 79 |  | CC |  | 74 | [7 empty] | FALSE |  |  |  |  | 102 |  |  | 1 | 0 | 0 | 0 | 0.55 | 5.5 | 6 | CP Ti Gr3 | 60 | 3 | 250 | [13 empty] | Pegado | 0 | 2.68 | 0 | [7 empty] | 0 | 0 | 0 | 1 | 0 | 0 | 0 | 0 | 0 | 0 | 0 | 1 | 2 |  |  |  |  | D
319130 | R1_ITP | Prog = 60 | 60 | 0 | 60 | 2 | 0 | 20 | 54;110;189;257;338;417;424;421;419;414;419;417;414;417;412;414;414;419;417;417; | 84;173;249;317;385;432;470;487;499;499;499;495;487;482;474;470;461;461;457;457; | 2025-03-14 10:42 | 0 | 0 | 0 |  |  |  | FALSE | 2 | 4 | 3 | 0 | 1000 |  | 10 |  | 40 |  |  |  | 2000 | 2 | 4.08 | 423 | 0 | 58 |  | CC |  | 40 | [7 empty] | FALSE |  |  |  |  | 104 |  |  | 1 | 0 | 0 | 0 | 0.55 | 5.5 | 6 | CP Ti Gr3 | 60 | 4 | 250 | [13 empty] | Sin defecto |  | 2.68 | 0 | [7 empty] | 0 | 0 | 0 | 0 | 0 | 0 | 0 | 0 | 0 | 0 | 0 | 0 | 0 |  |  |  |  | D
319129 | R1_ITP | Prog = 60 | 60 | 0 | 60 | 1 | 0 | 25 | 27;56;112;189;232;270;313;324;318;308;306;306;304;299;308;311;304;304;306;308;306;306;306;308;308; | 63;118;177;237;296;338;368;393;415;419;415;415;419;423;427;427;419;419;423;419;419;427;432;432;432; | 2025-03-14 10:41 | 0 | 0 | 0 |  |  |  | FALSE | 2 | 3 | 3 | 0 | 1000 |  | 10 |  | 50 |  |  |  | 2000 | 2 | 3.01 | 368 | 0 | 49 |  | CC |  | 50 | [7 empty] | FALSE |  |  |  |  | 105 |  |  | 1 | 0 | 0 | 0 | 0.55 | 5.5 | 6 | CP Ti Gr3 | 60 | 3 | 250 | [13 empty] | Pegado | 0 | 2.68 | 0 | [7 empty] | 0 | 0 | 0 | 1 | 0 | 0 | 0 | 0 | 0 | 0 | 0 | 1 | 2 |  |  |  |  | D
319128 | R1_ITP | Prog = 16 | 16 | 0 | 16 | 256 | 0 | 37 | 96;182;268;356;419;460;475;475;487;505;507;493;493;489;480;480;478;480;478;480;484;478;475;478;475;471;466;473;478;478;480;475;473;473;473;473;473; | 84;173;254;321;389;449;478;495;495;491;474;453;436;419;402;385;377;364;355;347;343;338;326;317;317;317;309;300;296;292;292;288;288;279;275;288;288; | 2025-03-13 20:50 | 0 | 0 | 0 |  |  |  | FALSE | 0.01 | 4.6 | 0.01 | 0 | 1000 |  | 10 |  | 75 |  | 10 |  | 2000 | 2 | 4.71 | 355 | 0 | 118 |  | CC |  | 74 | [7 empty] | FALSE |  |  |  |  | 106 |  |  | 0.55 | 0 | 0 | 0 | 0.55 | 5.5 | 6 | CP Ti Gr3 | 16 | 4.6 | 250 | [13 empty] | Sin defecto |  | 2.68 | 0 | [7 empty] | 0 | 0 | 0 | 0 | 0 | 0 | 0 | 0 | 0 | 0 | 0 | 0 | 0 |  |  |  |  | D
319136 | R1_ITP | Prog = 35 | 35 | 0 | 35 | 4 | 0 | 35 | 207;338;462;588;685;760;798;816;816;811;807;796;793;787;782;787;778;780;782;778;780;771;778;775;773;778;771;773;775;775;780;769;780;748;748; | 144;300;449;580;694;779;830;851;847;834;821;796;766;741;724;711;698;682;673;665;652;639;626;618;614;614;597;584;584;584;576;563;567;563;563; | 2025-03-14 16:19 | 0 | 0 | 0 |  |  |  | FALSE | 0.01 | 7.5 | 0.01 | 0 | 1000 |  | 10 |  | 70 |  | 10 |  | 2000 | 2 | 7.66 | 656 | 0 | 333 |  | CC |  | 70 | [7 empty] | FALSE |  |  |  |  | 107 |  |  | 1.6 | 0.9 | 0 | 0 | 0.9 | 5.5 | 6 | CP Ti Gr3 | 35 | 7.5 | 300 | [13 empty] | Sin defecto |  | 3.81 | 0 | [7 empty] | 0 | 0 | 0 | 0 | 0 | 0 | 0 | 0 | 0 | 0 | 0 | 0 | 0 |  |  |  |  | D
319188 | R1_ITP | Prog = 35 | 35 | 0 | 35 | 56 | 0 | 35 | 227;376;484;584;685;755;793;818;814;809;800;798;793;782;782;778;782;780;769;775;775;775;773;771;778;773;778;780;773;775;773;775;764;782;782; | 122;266;415;542;652;741;792;817;817;809;796;771;754;737;720;703;690;682;665;652;643;631;626;618;605;597;593;584;576;563;559;550;554;550;550; | 2025-03-14 19:29 | 0 | 0 | 0 |  |  |  | FALSE | 0.01 | 7.5 | 0.01 | 0 | 1000 |  | 10 |  | 70 |  | 10 |  | 2000 | 2 | 7.65 | 639 | 0 | 324 |  | CC |  | 70 | [7 empty] | FALSE |  |  |  |  | 108 |  |  | 1.6 | 0.9 | 0 | 0 | 0.9 | 5.5 | 6 | CP Ti Gr3 | 35 | 7.5 | 300 | [13 empty] | Sin defecto |  | 3.81 | 0 | [7 empty] | 0 | 0 | 0 | 0 | 0 | 0 | 0 | 0 | 0 | 0 | 0 | 0 | 0 |  |  |  |  | D
522717 | R1_ITP | Prog = 60 | 60 | 0 | 60 | 3189 | 0 | 175 | 11;22;63;126;175;198;209;214;209;207;205;202;200;198;207;207;200;200;202;200;202;205;205;207;205;207;209;202;202;207;205;200;205;207;207;205;205;205;202;202;205;205;202;200;202;202;200;202;202;200;202;205;207;205;202;202;205;202;202;207;205;202;202;202;202;202;205;205;200;198;205;207;202;202;205;202;200;205;205;205;202;202;205;202;205;205;202;202;202;205;202;202;205;202;202;202;202;205;202;202;108;198;272;349;399;419;424;424;421;410;408;412;405;408;408;410;408;399;408;412;408;408;408;405;403;410;414;405;405;408;410;410;405;408;408;405;408;410;410;405;408;410;405;408;410;410;412;410;412;410;405;410;405;403;405;410;410;405;410;410;408;405;405;412;408;405;410;410;408;408;408;410;410;410;410; | 33;50;67;97;122;144;165;173;177;182;182;177;182;182;186;186;182;182;186;190;190;186;190;199;194;194;194;194;194;194;194;199;199;194;190;194;194;194;194;194;194;194;194;194;190;190;194;199;194;190;194;194;177;190;207;199;194;199;203;203;199;199;199;199;199;199;199;203;203;199;199;199;199;203;203;199;203;207;199;199;199;194;199;199;199;203;203;203;203;199;199;207;207;203;207;207;207;207;211;211;55;101;144;182;216;232;241;249;258;258;249;245;241;245;245;249;254;249;245;249;249;245;249;249;245;245;249;245;249;254;258;249;249;249;249;241;249;254;249;249;254;258;258;254;254;254;249;254;254;258;254;249;249;249;254;254;258;258;258;254;254;254;249;254;258;254;254;254;249;249;249;254;254;258;258; | 2025-10-28 10:56 | 0 | 0 | 0 |  |  |  | FALSE | 2 | 4 | 2 | 0 | 500 | 200 | 10 | 50 | 150 |  | 80 |  | 2000 | 2 | 4 | 245 | 190 | 147 |  | CC | 200 | 150 | [7 empty] | FALSE | [5 empty] | 1mm + 1mm/ Sin tratar |  | 1 | 1 | 0 | 0 | 0 |  |  | CP Ti Gr3 | 60 | 4 | 380 | 0 | 0 | 0 | [10 empty] | Pegado | 0 | 4.06 | [8 empty] | 0 | 0 | 0 | 1 | 0 | 0 | 0 | 0 | 0 | 0 | 0 | 1 | 2 |  |  |  |  | D
522718 | R1_ITP | Prog = 60 | 60 | 0 | 60 | 3190 | 0 | 175 | 11;27;58;112;160;191;205;209;214;212;209;207;205;207;205;202;202;202;200;200;202;207;205;205;200;202;205;209;207;202;205;202;200;205;207;202;202;205;205;202;202;205;205;205;202;205;205;200;202;207;207;200;205;207;202;202;205;202;202;200;209;207;202;202;200;200;202;202;202;205;205;205;202;200;202;207;207;205;205;202;202;202;205;202;202;205;207;205;205;202;202;202;205;205;200;202;205;207;207;207;72;144;216;284;336;363;369;369;365;365;360;356;358;358;358;356;356;360;356;358;360;356;354;354;358;358;358;360;358;358;358;358;356;351;358;356;354;356;354;358;356;356;360;363;356;356;358;356;354;358;358;356;358;358;358;354;354;358;360;358;358;356;356;354;358;358;358;360;363;358;356;358;365;360;360; | 42;67;84;114;148;173;194;211;224;228;220;216;228;224;220;220;220;224;224;224;220;224;224;224;224;224;224;228;224;220;220;220;220;224;220;220;224;224;220;216;211;211;216;216;216;216;211;203;211;211;211;211;207;220;220;207;211;211;203;207;207;199;194;207;207;211;211;211;211;211;211;211;211;207;211;211;207;203;211;211;207;207;207;207;211;211;211;211;211;216;220;211;207;216;216;211;211;211;220;220;46;84;122;156;190;211;228;237;237;241;241;237;237;237;237;232;232;241;241;241;237;241;241;237;237;237;237;237;237;237;241;241;241;237;237;237;241;237;237;241;241;237;241;245;232;224;232;241;237;237;241;245;245;241;245;245;245;245;245;241;245;245;241;245;245;245;245;245;249;249;237;232;232;241;241; | 2025-10-28 10:57 | 0 | 0 | 0 |  |  |  | FALSE | 2 | 3.5 | 2 | 0 | 500 | 200 | 10 | 50 | 150 |  | 80 |  | 2000 | 2 | 3.5 | 232 | 207 | 121 |  | CC | 200 | 150 | [7 empty] | FALSE | [5 empty] | 1mm + 1mm/ Sin tratar |  | 1 | 1 | 0 | 0 | 0 |  |  | CP Ti Gr3 | 60 | 3.5 | 380 | 0 | 0 | 0 | [10 empty] | Pegado | 0 | 4.06 | [8 empty] | 0 | 0 | 0 | 1 | 0 | 0 | 0 | 0 | 0 | 0 | 0 | 1 | 2 |  |  |  |  | D
522719 | R1_ITP | Prog = 60 | 60 | 0 | 60 | 3191 | 0 | 200 | 11;24;58;117;157;184;205;209;207;207;209;209;202;202;202;202;205;205;205;205;205;207;202;196;202;209;207;205;205;205;207;205;202;205;202;202;209;207;202;205;202;202;202;205;205;205;205;200;202;202;205;205;202;205;207;207;207;205;205;202;202;205;205;205;202;202;205;200;202;207;202;202;205;207;205;202;205;202;205;200;202;207;205;205;207;202;202;202;205;205;205;202;202;202;202;202;205;205;207;207;78;153;216;284;338;363;372;372;367;360;360;358;363;358;356;360;356;354;358;356;356;356;360;365;360;354;354;356;358;354;356;358;356;358;358;356;356;358;356;351;358;358;358;358;354;358;360;358;363;360;356;354;358;358;354;358;358;356;354;351;354;358;356;363;360;354;354;358;356;356;356;354;356;354;358;358;351;354;363;360;356;358;356;356;356;356;351;358;360;354;356;358;358;358;356;356;358;360;358;358; | 38;59;84;110;148;182;207;220;224;228;232;237;232;232;228;228;232;224;224;232;232;228;220;220;228;224;224;224;220;224;224;220;220;224;220;216;216;211;216;216;211;216;211;211;216;216;211;211;211;207;207;216;216;216;216;211;211;216;220;216;216;211;207;207;211;211;216;203;199;216;211;211;216;228;224;207;207;207;207;207;211;216;211;220;220;207;211;211;207;211;211;207;211;216;207;211;211;216;207;207;50;80;114;152;186;207;220;232;232;237;237;241;241;232;228;232;232;228;232;241;237;232;237;237;237;237;237;237;241;241;237;237;237;232;237;237;237;237;237;232;232;237;241;237;237;237;237;237;237;237;237;237;237;241;241;237;237;237;237;237;237;237;237;241;241;241;241;241;237;237;237;245;245;241;241;241;241;237;241;237;232;228;232;232;237;241;241;241;245;245;241;241;241;241;241;237;241;237;241;241; | 2025-10-28 10:57 | 0 | 0 | 0 |  |  |  | FALSE | 2 | 3.5 | 2 | 0 | 500 | 200 | 10 | 50 | 200 |  | 80 |  | 2000 | 2 | 3.5 | 232 | 211 | 163 |  | CC | 200 | 200 | [7 empty] | FALSE | [5 empty] | 1mm + 1mm/ Sin tratar |  | 1 | 1 | 0 | 0 | 0 |  |  | CP Ti Gr3 | 60 | 3.5 | 380 | 0 | 0 | 0 | [10 empty] | Pegado | 0 | 4.06 | [8 empty] | 0 | 0 | 0 | 1 | 0 | 0 | 0 | 0 | 0 | 0 | 0 | 1 | 2 |  |  |  |  | D
522720 | R1_ITP | Prog = 60 | 60 | 0 | 60 | 3192 | 0 | 200 | 9;27;63;115;160;189;207;209;207;209;209;207;202;205;200;200;205;207;205;202;205;209;205;198;202;209;202;202;207;202;200;205;205;202;202;205;207;207;205;200;205;202;200;202;202;205;207;202;200;202;202;205;202;200;205;202;200;205;207;205;202;202;205;205;202;200;202;200;202;205;202;202;205;205;202;202;205;202;200;198;202;205;202;202;202;202;202;205;207;202;196;198;202;202;205;207;207;207;207;207;56;110;166;234;284;304;313;318;315;313;306;304;304;304;306;306;306;306;306;308;304;302;308;318;313;302;304;306;304;306;306;304;308;308;304;304;306;306;306;306;306;306;304;306;308;306;304;306;306;306;304;306;306;304;304;304;306;306;306;311;308;304;306;306;306;304;306;306;306;306;308;306;304;304;308;306;304;304;306;306;308;311;308;306;304;304;302;302;308;308;306;308;308;308;306;304;306;302;311;311; | 38;63;76;105;144;173;194;220;224;216;224;224;224;224;220;220;224;224;224;228;224;220;228;224;220;220;224;224;220;216;216;216;216;216;220;216;216;211;211;207;207;211;211;216;216;211;211;211;216;203;203;220;220;211;207;207;211;211;216;207;207;211;207;207;207;211;207;203;207;211;207;199;199;203;199;203;207;207;199;203;207;207;207;203;207;211;216;207;207;207;207;211;207;211;211;203;194;177;224;224;42;80;114;144;177;207;220;228;237;232;232;232;228;228;224;220;232;237;237;232;237;237;232;232;232;237;228;220;228;237;237;237;237;232;232;232;232;232;237;237;237;237;232;237;232;228;232;237;237;237;237;232;232;237;237;241;245;241;241;241;237;237;237;241;241;241;237;237;241;237;237;237;237;237;232;232;237;232;237;237;241;241;232;232;241;245;241;232;237;237;228;232;245;241;241;237;237;232;245;245; | 2025-10-28 10:58 | 0 | 0 | 0 |  |  |  | FALSE | 2 | 3 | 2 | 0 | 500 | 200 | 10 | 50 | 200 |  | 80 |  | 2000 | 2 | 3 | 228 | 207 | 140 |  | CC | 200 | 200 | [7 empty] | FALSE | [5 empty] | 1mm + 1mm/ Sin tratar |  | 1 | 1 | 0 | 0 | 0 |  |  | CP Ti Gr3 | 60 | 3 | 380 | 0 | 0 | 0 | [10 empty] | Pegado | 0 | 4.06 | [8 empty] | 0 | 0 | 0 | 1 | 0 | 0 | 0 | 0 | 0 | 0 | 0 | 1 | 2 |  |  |  |  | D
522721 | R1_ITP | Prog = 60 | 60 | 0 | 60 | 3193 | 0 | 200 | 9;18;54;106;146;173;193;202;209;207;205;207;207;205;207;205;202;202;202;207;207;205;200;200;202;202;205;205;202;205;207;207;205;205;207;205;202;202;205;205;202;205;205;205;205;202;198;198;205;209;207;202;205;205;202;202;205;205;205;202;202;202;200;202;205;202;202;205;205;202;202;205;202;202;205;202;202;205;202;202;205;205;205;200;200;207;209;202;200;205;205;202;205;205;202;198;200;187;207;207;47;99;157;221;266;297;311;313;311;308;308;308;306;311;308;304;304;306;306;302;306;306;306;306;306;304;304;306;308;306;304;306;308;306;302;302;304;304;304;306;306;304;308;308;302;302;306;308;306;302;304;304;304;308;308;306;304;308;308;306;308;306;311;308;304;308;306;302;304;306;306;304;306;306;302;304;306;311;308;304;306;306;306;306;304;302;304;308;308;304;304;306;306;308;308;306;304;302;306;306; | 38;63;88;122;160;207;241;262;279;288;288;288;292;292;288;288;288;288;288;283;279;283;283;279;279;279;275;271;271;275;275;275;271;271;271;271;266;254;254;271;271;271;266;266;258;262;271;271;271;271;258;249;262;271;266;266;266;271;271;266;266;266;262;266;271;266;266;266;266;262;266;266;262;262;275;271;266;271;271;275;271;262;266;266;266;266;271;271;271;271;271;266;266;266;266;271;271;271;266;266;38;84;131;177;207;232;262;275;283;292;300;300;292;292;292;292;288;288;292;283;283;296;292;296;292;288;292;296;292;292;292;292;292;292;292;296;296;292;292;292;296;296;296;300;296;296;292;296;296;300;296;296;296;296;300;296;296;296;292;292;292;292;292;296;292;288;292;296;292;288;292;288;288;296;296;292;292;288;296;296;288;288;288;288;288;288;283;288;288;283;283;279;279;283;292;292;288;292;292;292; | 2025-10-28 11:01 | 0 | 0 | 0 |  |  |  | FALSE | 2 | 3 | 2 | 0 | 500 | 200 | 10 | 50 | 200 |  | 80 |  | 2000 | 2 | 3 | 283 | 262 | 171 |  | CC | 200 | 200 | [7 empty] | FALSE | [5 empty] | 1mm + 1mm + 1mm / Sin tratar |  | 1 | 1 | 1 | 0 | 0 |  |  | CP Ti Gr3 | 60 | 3 | 380 | 0 | 0 | 0 | [10 empty] | Pegado | 0 | 4.06 | [8 empty] | 0 | 0 | 0 | 1 | 0 | 0 | 0 | 0 | 0 | 0 | 0 | 1 | 2 |  |  |  |  | D
522722 | R1_ITP | Prog = 60 | 60 | 0 | 60 | 3194 | 0 | 225 | 9;22;54;108;148;175;196;202;209;205;198;200;205;207;207;207;202;200;202;200;200;205;207;205;202;205;202;202;202;202;205;205;205;205;202;202;205;205;202;200;205;205;202;205;207;202;200;202;207;205;202;205;205;200;198;196;200;205;205;202;200;202;205;200;200;205;205;198;198;202;202;205;205;205;205;200;200;202;196;198;205;205;200;200;205;205;202;202;205;202;202;202;202;200;200;207;198;209;189;189;40;87;144;202;250;277;290;295;293;290;288;286;290;288;284;286;281;286;286;286;288;284;286;286;284;284;284;284;286;284;286;286;281;284;286;284;281;284;286;286;284;284;286;284;281;286;284;284;284;284;281;281;288;288;286;279;284;290;284;284;293;286;284;288;286;281;284;288;288;284;284;284;286;286;286;290;286;284;288;290;286;284;290;286;279;286;284;284;284;284;286;286;284;286;288;284;284;290;286;279;288;288;284;284;288;290;286;281;288;288;284;284;286;284;281;284;284;290;288;284;284;284;286;284;284; | 42;63;84;122;165;203;237;262;275;275;279;283;283;283;279;279;279;279;283;283;275;279;283;283;283;279;279;271;271;275;275;275;271;271;271;271;266;266;266;262;262;266;262;266;262;258;258;262;262;245;245;266;266;271;271;266;258;258;262;262;258;262;266;262;258;266;266;258;262;262;262;262;266;266;266;262;262;266;262;262;266;271;266;262;262;262;262;262;262;262;262;266;271;266;266;271;271;275;271;271;55;84;114;156;194;228;254;262;271;275;279;279;279;275;275;271;271;279;279;279;288;283;275;283;283;279;283;283;279;283;279;275;279;279;279;283;283;279;279;283;283;283;279;279;279;283;279;279;283;283;288;288;279;279;283;275;279;283;283;283;283;292;292;283;283;279;288;288;279;279;275;283;288;283;283;283;283;283;283;288;283;279;279;279;279;283;283;283;283;283;279;279;279;283;283;283;275;275;279;279;279;275;271;279;279;279;283;279;279;279;283;279;279;279;275;275;275;279;279;275;275;275;275;283;283; | 2025-10-28 11:02 | 0 | 0 | 0 |  |  |  | FALSE | 2 | 2.8 | 2 | 0 | 500 | 200 | 10 | 50 | 250 |  | 80 |  | 2000 | 2 | 2.8 | 275 | 262 | 195 |  | CC | 200 | 250 | [7 empty] | FALSE | [5 empty] | 1mm + 1mm + 1mm / Sin tratar |  | 1 | 1 | 1 | 0 | 0 |  |  | CP Ti Gr3 | 60 | 2.8 | 380 | 0 | 0 | 0 | [10 empty] | Pegado | 0 | 4.06 | [8 empty] | 0 | 0 | 0 | 1 | 0 | 0 | 0 | 0 | 0 | 0 | 0 | 1 | 2 |  |  |  |  | D
522723 | R1_ITP | Prog = 60 | 60 | 0 | 60 | 3195 | 0 | 235 | 11;22;56;108;148;175;196;205;207;207;205;205;205;205;202;202;205;200;200;202;205;205;205;205;202;202;205;205;205;205;202;205;200;200;209;209;202;202;205;202;205;207;202;202;205;207;205;202;202;205;205;202;202;205;205;205;202;200;202;200;200;202;200;202;202;200;202;205;207;205;202;205;202;200;205;202;200;200;202;205;202;205;205;205;200;200;207;202;200;205;205;205;205;205;202;200;202;202;207;207;27;56;101;166;214;239;254;261;259;254;252;254;254;254;257;250;250;254;257;257;254;254;257;252;250;254;254;250;257;259;254;250;252;257;254;252;254;254;254;254;261;261;252;252;257;254;252;254;254;254;254;254;252;254;257;257;257;254;257;257;252;254;257;254;254;254;252;250;252;257;252;250;254;254;257;254;252;257;257;254;254;254;252;252;254;254;254;257;257;257;254;257;257;257;254;252;254;254;254;259;257;257;257;257;252;252;257;254;254;254;254;254;254;254;257;257;252;254;254;252;257;259;254;250;250;259;259;254;254;254;252;252;250;257;257; | 55;76;88;118;165;211;237;258;271;275;279;275;279;283;283;283;288;279;275;283;283;279;279;279;275;271;275;279;275;275;271;275;275;271;271;275;275;271;275;271;266;262;262;271;271;266;262;266;271;271;271;271;266;271;262;262;262;262;266;266;266;262;262;266;266;262;262;266;271;271;262;266;266;262;266;266;266;279;288;279;271;271;271;266;262;262;266;271;275;271;271;266;266;266;266;266;266;271;258;258;50;76;101;131;169;207;232;254;271;271;275;279;271;271;275;275;271;271;275;279;283;275;275;275;275;279;279;275;279;279;279;275;279;279;279;279;275;275;275;279;279;279;279;279;279;279;279;279;275;275;279;279;279;275;279;283;279;283;283;279;279;279;279;279;275;279;275;275;275;275;275;279;283;279;279;283;279;279;275;271;275;279;279;275;279;279;279;283;283;283;283;279;279;283;283;279;279;275;275;279;275;271;275;279;275;275;279;275;275;279;275;283;283;275;279;279;275;275;275;279;275;275;271;266;271;279;275;279;279;271;279;279;296;271;271; | 2025-10-28 11:02 | 0 | 0 | 0 |  |  |  | FALSE | 2 | 2.5 | 2 | 0 | 500 | 200 | 10 | 50 | 270 |  | 80 |  | 2000 | 2 | 2.5 | 271 | 262 | 185 |  | CC | 200 | 270 | [7 empty] | FALSE | [5 empty] | 1mm + 1mm + 1mm / Sin tratar |  | 1 | 1 | 1 | 0 | 0 |  |  | CP Ti Gr3 | 60 | 2.5 | 380 | 0 | 0 | 0 | [10 empty] | Pegado | 0 | 4.06 | [8 empty] | 0 | 0 | 0 | 1 | 0 | 0 | 0 | 0 | 0 | 0 | 0 | 1 | 2 |  |  |  |  | D
522724 | R1_ITP | Prog = 60 | 60 | 0 | 60 | 3196 | 0 | 235 | 6;20;54;108;155;184;200;205;207;207;205;205;205;202;200;205;205;202;202;202;198;200;207;207;205;202;202;205;202;200;205;202;200;205;205;205;202;205;205;202;202;205;205;202;202;205;202;202;205;205;202;202;205;205;202;202;205;202;202;209;207;200;200;200;202;202;200;202;202;200;205;205;205;202;200;205;202;202;205;202;205;207;205;202;200;205;205;205;205;205;200;200;205;205;202;202;205;212;205;205;24;54;101;160;202;232;245;250;250;245;250;248;245;245;245;243;241;243;245;245;245;245;248;245;243;250;248;243;243;243;243;236;234;239;239;245;250;248;245;245;243;243;243;245;245;245;245;248;245;241;243;248;245;241;241;241;241;243;248;248;245;243;245;245;241;243;243;243;245;243;245;243;243;245;241;241;245;243;243;245;245;245;243;243;245;245;243;245;248;243;243;245;245;241;243;250;245;245;248;245;248;245;245;245;243;241;245;245;243;243;245;241;243;245;243;243;250;252;248;243;241;241;243;245;245;248;245;243;245;243;236;241;230;252;252; | 42;63;88;127;165;199;228;245;258;266;262;262;266;271;271;266;266;271;275;275;271;266;271;275;275;275;271;279;275;271;275;275;271;271;275;275;271;271;271;271;279;279;271;271;266;266;266;266;266;266;262;258;266;266;262;266;266;266;266;258;258;262;262;258;262;262;262;262;262;262;262;262;262;262;262;262;266;266;266;266;266;266;271;266;271;266;271;271;262;266;266;258;262;266;262;266;266;266;271;271;38;72;105;139;173;203;232;254;266;271;271;275;275;271;275;275;275;275;275;279;279;279;279;279;279;275;279;275;271;275;283;283;275;275;279;279;279;279;283;279;279;279;275;279;283;283;279;279;279;275;279;279;275;279;279;275;279;283;283;275;279;279;279;283;279;275;279;275;275;279;275;275;275;279;283;279;279;283;283;283;279;279;275;271;275;275;275;275;283;279;275;283;279;279;279;271;271;275;275;275;275;275;271;271;275;271;275;275;266;271;275;271;271;275;275;271;275;275;271;271;266;266;271;271;266;271;271;271;271;271;266;266;271;266;266; | 2025-10-28 11:02 | 0 | 0 | 0 |  |  |  | FALSE | 2 | 2.4 | 2 | 0 | 500 | 200 | 10 | 50 | 270 |  | 80 |  | 2000 | 2 | 2.4 | 271 | 258 | 178 |  | CC | 200 | 270 | [7 empty] | FALSE | [5 empty] | 1mm + 1mm + 1mm / Sin tratar |  | 1 | 1 | 1 | 0 | 0 |  |  | CP Ti Gr3 | 60 | 2.4 | 380 | 0 | 0 | 0 | [10 empty] | Pegado | 0 | 4.06 | [8 empty] | 0 | 0 | 0 | 1 | 0 | 0 | 0 | 0 | 0 | 0 | 0 | 1 | 2 |  |  |  |  | D
522733 | R1_ITP | Prog = 60 | 60 | 0 | 60 | 3205 | 0 | 150 | 13;24;51;101;142;180;200;207;212;212;209;205;202;207;205;200;202;202;202;202;207;209;205;202;202;200;200;202;207;205;209;207;202;200;200;207;205;198;202;205;205;202;202;200;200;202;202;202;205;205;207;205;200;200;202;207;207;205;205;205;202;202;198;198;205;209;207;200;200;205;205;202;207;198;196;207;207;202;202;202;202;202;202;205;202;202;202;205;207;202;202;205;205;202;205;207;200;202;200;200;101;187;257;327;378;403;414;419;417;417;405;401;408;412;408;408;410;410;408;414;414;408;405;405;410;405;405;410;405;405;405;412;410;405;410;410;410;412;408;408;408;408;412;410;412;410;410;403;417;417; | 33;67;97;131;173;207;237;258;271;279;279;279;283;288;283;279;275;275;279;279;283;283;288;283;279;283;283;283;279;279;283;279;275;279;279;279;279;279;283;283;283;283;283;283;279;279;279;279;271;271;279;283;283;275;275;279;279;279;275;275;275;279;283;283;283;283;283;279;279;283;279;279;283;275;279;283;279;275;279;279;279;279;283;283;283;283;283;283;279;279;279;283;283;283;283;279;275;275;279;279;59;110;160;207;254;288;309;326;334;334;338;343;343;347;347;334;330;343;347;343;338;334;334;334;338;338;334;334;338;338;334;334;334;330;334;334;334;334;334;334;334;330;326;330;321;317;326;326;330;330; | 2025-10-28 11:26 | 0 | 0 | 0 |  |  |  | FALSE | 2 | 4 | 2 | 0 | 500 | 200 | 10 | 50 | 100 |  | 80 |  | 2000 | 2 | 4 | 317 | 271 | 123 |  | CC | 200 | 100 | [7 empty] | FALSE | [5 empty] | 1mm + 1mm + 1mm / Sin tratar |  | 1 | 1 | 1 | 0 | 0 |  |  | CP Ti Gr3 | 60 | 4 | 380 | 0 | 0 | 0 | [10 empty] | Pegado | 0 | 4.06 | [8 empty] | 0 | 0 | 0 | 1 | 0 | 0 | 0 | 0 | 0 | 0 | 0 | 1 | 2 |  |  |  |  | D
522734 | R1_ITP | Prog = 60 | 60 | 0 | 60 | 3206 | 0 | 140 | 4;15;49;85;124;160;182;193;193;200;209;205;205;207;207;205;205;207;202;202;207;205;205;207;209;205;202;205;205;207;207;205;205;205;205;205;207;207;205;205;205;205;212;207;205;205;205;205;202;205;205;202;198;200;207;205;205;205;205;202;202;205;202;202;205;205;205;205;202;205;207;202;202;202;198;200;205;200;200;202;202;205;202;205;205;202;202;205;200;202;207;205;202;202;202;205;202;205;200;200;261;442;550;645;701;728;742;735;721;717;719;721;717;717;714;714;719;714;714;714;717;721;719;717;710;710;721;717;717;717;712;717;717;721;719;719;726;712;742;742; | 46;72;101;152;203;249;296;330;347;355;368;377;372;372;377;377;372;372;368;364;364;364;364;360;360;355;360;360;364;360;355;351;351;351;351;351;351;355;351;347;355;351;351;360;360;351;343;347;343;338;343;343;338;343;338;334;343;343;343;343;343;343;347;338;334;338;343;338;338;334;334;338;338;338;338;343;343;338;338;334;338;343;343;343;338;338;343;347;343;343;343;343;343;343;334;330;334;343;343;343;88;177;266;338;393;432;453;465;470;470;470;465;470;470;461;457;457;457;457;461;453;449;449;444;449;449;449;449;444;436;436;432;432;432;427;423;423;427;419;419; | 2025-10-28 11:29 | 0 | 0 | 0 |  |  |  | FALSE | 2 | 7 | 2 | 0 | 500 | 200 | 10 | 50 | 80 |  | 80 |  | 2000 | 2 | 7.03 | 423 | 338 | 233 |  | CC | 200 | 80 | [7 empty] | FALSE | [5 empty] | 1mm + 1mm + 1mm + 1mm / Sin tratar |  | 1 | 1 | 1 | 1 | 0 |  |  | CP Ti Gr3 | 60 | 7 | 380 | [13 empty] | Sin defecto |  | 4.06 | [8 empty] | 0 | 0 | 0 | 0 | 0 | 0 | 0 | 0 | 0 | 0 | 0 |  | 0 |  |  |  |  | D
522735 | R1_ITP | Prog = 60 | 60 | 0 | 60 | 3207 | 0 | 140 | 4;15;51;96;133;166;189;196;198;205;207;207;205;205;205;205;205;205;205;202;205;207;207;202;202;205;198;198;207;205;200;205;209;202;200;205;207;200;202;207;205;202;202;207;205;202;205;205;202;202;202;205;202;205;205;202;196;205;209;200;200;207;205;202;202;205;202;200;205;205;200;202;205;205;205;205;202;198;198;205;205;202;205;207;202;202;205;205;202;196;200;207;202;200;200;202;202;202;202;202;205;354;455;539;595;617;622;627;629;627;613;608;611;613;620;620;613;615;611;615;617;611;615;615;620;617;613;617;613;617;620;613;611;613;622;620;608;617;599;599; | 42;63;97;144;194;241;279;305;317;334;338;338;338;343;338;334;338;330;330;334;330;330;330;338;338;330;330;330;338;334;330;334;334;326;330;330;326;326;334;334;330;330;330;330;330;326;321;326;326;326;321;321;317;321;330;330;326;330;326;321;326;326;326;326;326;326;321;321;326;326;326;326;326;326;330;330;330;326;326;330;330;330;326;326;334;330;330;334;330;317;317;326;326;326;330;330;326;326;330;330;72;156;232;292;347;385;410;427;436;436;432;432;436;436;436;436;436;432;427;427;427;427;423;423;419;415;415;410;406;410;410;402;393;393;393;393;398;398;398;398; | 2025-10-28 11:29 | 0 | 0 | 0 |  |  |  | FALSE | 2 | 6 | 2 | 0 | 500 | 200 | 10 | 50 | 80 |  | 80 |  | 2000 | 2 | 6.02 | 393 | 317 | 184 |  | CC | 200 | 80 | [7 empty] | FALSE | [5 empty] | 1mm + 1mm + 1mm + 1mm / Sin tratar |  | 1 | 1 | 1 | 1 | 0 |  |  | CP Ti Gr3 | 60 | 6 | 380 | [13 empty] | Sin defecto |  | 4.06 | [8 empty] | 0 | 0 | 0 | 0 | 0 | 0 | 0 | 0 | 0 | 0 | 0 |  | 0 |  |  |  |  | D
522736 | R1_ITP | Prog = 60 | 60 | 0 | 60 | 3208 | 0 | 145 | 6;18;49;96;137;166;187;198;205;207;205;205;205;209;207;200;202;205;200;200;202;205;202;198;202;205;202;202;202;202;202;205;207;207;207;209;207;205;202;205;205;202;205;205;205;200;205;205;200;202;207;209;202;202;205;202;200;202;200;200;202;207;205;202;202;202;205;205;205;205;202;202;202;205;202;202;202;198;198;202;205;205;205;207;205;200;205;205;202;205;207;205;202;202;207;205;200;200;200;200;239;399;505;595;645;678;690;683;674;665;674;665;656;665;663;665;667;665;665;660;669;672;665;665;663;669;665;660;667;667;669;667;665;669;663;665;669;665;660;660;669;667;676;665;665; | 50;76;101;135;186;232;271;292;309;321;326;330;334;334;334;326;326;326;326;326;330;338;334;330;330;326;326;334;330;326;330;330;326;330;330;326;321;321;321;326;321;321;321;321;321;321;321;326;326;326;326;317;313;321;321;317;321;321;321;317;321;326;326;321;321;326;326;321;321;317;321;321;321;321;321;321;326;326;326;330;326;321;321;321;321;321;321;326;326;321;321;321;317;321;321;326;326;330;326;326;76;156;232;300;351;385;410;423;423;423;427;423;419;419;423;423;423;419;415;406;415;419;415;415;415;415;406;402;406;406;406;410;402;402;398;393;398;393;393;393;393;393;398;389;389; | 2025-10-28 11:29 | 0 | 0 | 0 |  |  |  | FALSE | 2 | 6.5 | 2 | 0 | 500 | 200 | 10 | 50 | 90 |  | 80 |  | 2000 | 2 | 6.51 | 389 | 313 | 223 |  | CC | 200 | 90 | [7 empty] | FALSE | [5 empty] | 1mm + 1mm + 1mm + 1mm / Sin tratar |  | 1 | 1 | 1 | 1 | 0 |  |  | CP Ti Gr3 | 60 | 6.5 | 380 | [13 empty] | Sin defecto |  | 4.06 | [8 empty] | 0 | 0 | 0 | 0 | 0 | 0 | 0 | 0 | 0 | 0 | 0 |  | 0 |  |  |  |  | D
522738 | R1_ITP | Prog = 60 | 60 | 0 | 60 | 3210 | 0 | 125 | 2;9;31;74;119;155;178;198;212;212;209;212;214;212;209;207;209;209;209;207;207;205;205;205;205;207;207;207;207;202;205;205;205;207;202;200;200;205;207;202;202;205;205;205;205;207;202;200;202;200;202;202;202;205;202;202;205;202;200;202;205;202;200;205;207;202;202;207;205;200;202;205;205;202;202;202;202;205;207;202;205;205;207;205;202;202;202;202;202;200;200;200;205;207;205;202;205;205;207;207;106;191;261;333;367;403;442;448;444;442;442;442;439;437;444;442;437;439;439;439;442;442;442;442;442; | 50;84;114;165;228;283;326;360;381;385;385;385;381;377;372;364;360;360;355;347;343;338;334;330;330;330;326;321;317;313;313;309;305;300;300;305;300;300;305;309;313;309;305;305;309;309;300;305;305;300;300;296;292;296;300;296;292;292;292;300;305;300;296;300;305;305;305;305;300;296;300;300;296;296;300;296;296;300;296;296;300;300;300;305;300;296;300;292;296;300;296;292;296;300;296;296;296;300;296;296;63;127;182;232;296;347;381;406;423;423;432;436;432;432;436;436;432;432;432;427;427;432;436;432;432; | 2025-10-28 11:32 | 0 | 0 | 0 |  |  |  | FALSE | 2 | 4.3 | 2 | 0 | 500 | 200 | 10 | 50 | 50 |  | 80 |  | 2000 | 2 | 4.31 | 377 | 305 | 73 |  | CC | 200 | 50 | [7 empty] | FALSE | [5 empty] | 0,8mm + 1,2mm + 1mm/ Sin tratar |  | 0.8 | 1.2 | 1 | 0 | 0 |  |  | CP Ti Gr3 | 60 | 4.3 | 380 | 0 | 0 | 0 | [10 empty] | Pegado | 0 | 3.56 | [8 empty] | 0 | 0 | 0 | 1 | 0 | 0 | 0 | 0 | 0 | 0 | 0 |  | 2 |  |  |  |  | D
522739 | R1_ITP | Prog = 60 | 60 | 0 | 60 | 3211 | 0 | 140 | 2;2;31;74;115;148;178;196;200;212;221;216;212;209;212;209;207;209;207;212;216;212;205;205;207;207;207;202;205;207;205;207;207;207;207;205;209;207;202;205;202;202;205;207;205;205;207;205;200;202;205;205;205;200;200;202;202;202;205;200;198;205;207;202;205;205;202;202;202;207;205;200;202;205;202;200;202;202;202;200;200;205;205;202;205;205;205;205;207;200;200;207;207;202;200;205;202;205;200;200;47;96;148;207;254;284;295;304;306;304;306;306;306;308;306;306;308;306;304;304;306;308;304;306;308;304;299;304;306;304;306;308;306;304;304;306;306;306;308;308; | 46;80;122;173;232;292;338;372;389;398;406;410;406;398;389;381;381;381;377;368;364;360;347;343;343;343;343;338;334;330;326;321;321;321;317;313;313;313;309;309;309;309;313;313;305;309;313;305;300;309;309;305;305;305;300;309;309;305;305;309;305;300;309;305;300;305;309;309;309;313;309;300;305;309;309;309;309;305;305;305;305;305;305;305;305;305;305;305;305;305;305;305;300;300;300;300;300;300;300;300;50;93;135;182;232;279;309;334;355;364;368;372;372;377;385;385;385;385;381;377;377;377;377;377;377;377;377;377;377;372;377;377;381;381;377;377;377;381;381;381; | 2025-10-28 11:33 | 0 | 0 | 0 |  |  |  | FALSE | 2 | 3 | 2 | 0 | 500 | 200 | 10 | 50 | 80 |  | 80 |  | 2000 | 2 | 3 | 347 | 317 | 79 |  | CC | 200 | 80 | [7 empty] | FALSE | [5 empty] | 0,8mm + 1,2mm + 1mm/ Sin tratar |  | 0.8 | 1.2 | 1 | 0 | 0 |  |  | CP Ti Gr3 | 60 | 3 | 380 | 0 | 0 | 0 | [10 empty] | Pegado | 0 | 2.56 | [8 empty] | 0 | 0 | 0 | 1 | 0 | 0 | 0 | 0 | 0 | 0 | 0 |  | 2 |  |  |  |  | D
522740 | R1_ITP | Prog = 60 | 60 | 0 | 60 | 3212 | 0 | 140 | 0;4;27;69;112;148;171;191;205;209;212;209;216;216;212;207;212;214;207;209;209;207;209;209;209;207;207;212;207;205;209;207;202;202;207;205;202;200;202;205;202;202;207;207;205;205;205;202;202;205;207;205;205;207;205;200;202;200;198;202;205;207;207;205;205;198;198;205;207;205;202;200;202;205;207;207;205;202;205;205;202;202;207;205;202;205;207;205;200;202;202;202;205;205;205;205;205;207;209;209;65;126;184;254;304;333;349;356;356;354;356;363;356;354;358;356;354;356;360;363;354;354;356;356;356;358;356;351;358;363;360;360;356;360;360;354;358;354;369;369; | 55;101;139;190;254;309;360;393;415;432;440;440;436;432;427;419;410;406;402;398;398;389;372;377;368;364;364;360;355;347;347;347;343;343;338;330;330;326;321;326;326;321;321;321;321;326;326;321;317;317;317;317;321;321;317;317;317;317;317;317;317;317;321;321;317;317;321;317;321;321;321;321;321;326;321;330;330;321;317;321;321;313;313;313;317;317;317;317;313;317;317;317;317;317;317;317;317;321;313;313;50;105;152;203;258;313;347;372;389;393;402;406;406;406;406;406;410;410;410;410;415;415;415;410;410;415;415;419;419;415;415;415;410;406;406;406;402;402;385;385; | 2025-10-28 11:33 | 0 | 0 | 0 |  |  |  | FALSE | 2 | 3.5 | 2 | 0 | 500 | 200 | 10 | 50 | 80 |  | 80 |  | 2000 | 2 | 3.5 | 377 | 334 | 99 |  | CC | 200 | 80 | [7 empty] | FALSE | [5 empty] | 0,8mm + 1,2mm + 1mm/ Sin tratar |  | 0.8 | 1.2 | 1 | 0 | 0 |  |  | CP Ti Gr3 | 60 | 3.5 | 380 | 0 | 0 | 0 | [10 empty] | Pegado | 0 | 2.56 | [8 empty] | 0 | 0 | 0 | 1 | 0 | 0 | 0 | 0 | 0 | 0 | 0 |  | 2 |  |  |  |  | D
522741 | R1_ITP | Prog = 60 | 60 | 0 | 60 | 3213 | 0 | 150 | 2;0;22;60;101;137;169;187;202;214;212;214;214;214;212;214;216;212;212;212;214;212;209;207;209;209;209;209;207;205;209;212;205;205;207;205;205;205;205;207;205;202;205;205;202;200;205;205;202;202;202;202;202;205;205;202;205;207;205;202;202;205;202;202;205;202;202;202;209;205;200;205;205;202;202;202;207;205;202;207;207;202;200;205;205;205;207;205;205;205;205;212;209;202;207;205;202;196;207;207;54;106;162;223;270;304;318;322;324;327;327;324;329;333;329;324;327;327;324;327;327;324;324;329;329;327;327;327;327;324;327;329;329;324;324;327;324;324;329;327;327;327;329;327;322;329;327;336;322;322; | 55;105;152;211;275;330;385;427;449;461;474;478;474;461;457;449;440;436;427;419;410;398;393;389;377;368;364;360;351;343;343;343;338;334;334;330;330;326;326;326;326;326;321;321;326;326;326;330;330;326;326;321;321;321;321;321;317;326;326;321;326;321;317;321;321;321;321;326;321;321;321;317;317;321;317;317;326;321;317;321;321;317;313;317;321;317;321;321;317;317;317;321;321;317;317;317;309;317;309;309;50;101;148;199;249;300;334;351;368;385;393;398;402;402;402;402;402;402;402;406;406;406;410;410;406;406;410;402;402;402;406;406;406;402;402;406;406;402;402;402;402;398;398;402;402;402;398;402;398;398; | 2025-10-28 11:33 | 0 | 0 | 0 |  |  |  | FALSE | 2 | 3.2 | 2 | 0 | 500 | 200 | 10 | 50 | 100 |  | 80 |  | 2000 | 2 | 3.2 | 377 | 343 | 116 |  | CC | 200 | 100 | [7 empty] | FALSE | [5 empty] | 0,8mm + 1,2mm + 1mm/ Sin tratar |  | 0.8 | 1.2 | 1 | 0 | 0 |  |  | CP Ti Gr3 | 60 | 3.2 | 380 | 0 | 0 | 0 | [10 empty] | Pegado | 0 | 3.56 | [8 empty] | 0 | 0 | 0 | 1 | 0 | 0 | 0 | 0 | 0 | 0 | 0 |  | 2 |  |  |  |  | D
527514 | R1_ITP | Prog = 60 | 60 | 0 | 60 | 602 | 0 | 137 | 2;6;36;78;126;164;187;200;216;221;209;205;207;205;202;205;205;200;196;200;205;205;202;202;207;205;202;205;202;202;202;205;202;200;200;202;202;205;205;205;202;202;207;202;198;200;202;200;200;202;205;202;202;202;200;200;205;207;202;200;207;207;202;200;202;202;200;202;205;205;202;200;202;205;205;205;205;202;202;205;200;205;209;205;205;205;205;205;202;205;207;205;202;202;207;205;200;198;202;202;263;446;572;656;712;739;737;735;726;723;723;717;710;712;721;719;714;721;717;712;712;717;721;719;719;717;714;714;714;721;719;712;721;717;714;703;703; | 42;80;122;169;224;275;309;334;351;360;364;360;360;347;347;364;364;364;364;364;372;377;377;372;381;381;368;368;372;377;377;372;377;377;372;377;381;381;385;385;385;385;385;381;385;385;389;393;393;398;398;398;398;393;398;402;402;402;402;402;402;406;406;393;402;406;402;402;398;398;398;398;398;398;398;398;398;393;393;398;398;393;393;393;398;389;385;389;389;389;389;389;385;385;385;385;385;385;389;389;76;169;258;321;368;398;415;427;427;423;427;423;419;419;419;423;419;415;419;415;415;419;410;406;406;402;402;406;406;402;398;398;398;398;393;402;402; | 2025-11-04 10:44 | 0 | 0 | 0 |  |  |  | FALSE | 2 | 7 | 2 | 0 | 500 | 200 | 10 | 50 | 75 |  | 80 |  | 2000 | 2 | 7.02 | 389 | 372 | 198 |  | CC | 200 | 74 | [7 empty] | FALSE | [5 empty] | 1,6mm +2mm/Sin tratar |  | 1.6 | 2 | 0 | 0 | 0 |  |  | CP Ti Gr3 | 60 | 7 | 350 | 7.369 | 7.428 | 7.3985 | [10 empty] | Sin defecto | 7.4 | 5.08 | [8 empty] | 0 | 0 | 0 | 0 | 0 | 0 | 0 | 0 | 0 | 0 | 0 |  | 0 |  |  |  |  | D
527515 | R1_ITP | Prog = 60 | 60 | 0 | 60 | 603 | 0 | 37 | 187;320;426;534;608;640;665;678;683;681;681;687;681;674;674;672;674;669;667;672;669;672;667;667;669;665;672;669;669;667;665;674;669;665;667;669;669; | 105;220;330;423;512;580;635;669;682;682;677;669;656;643;635;626;618;614;605;597;597;593;593;580;576;580;571;571;567;559;559;554;550;550;546;546;546; | 2025-11-04 10:46 | 0 | 0 | 0 |  |  |  | FALSE | 2 | 6.5 | 2 | 0 | 500 |  | 10 |  | 75 |  | 80 |  | 2000 | 2 | 6.56 | 571 | 0 | 267 |  | CC |  | 74 | [7 empty] | FALSE | [5 empty] | 1,6mm +2mm/Sin tratar |  | 1.6 | 2 | 0 | 0 | 0 |  |  | CP Ti Gr3 | 60 | 6.5 | 350 | 0 | 0 | 0 | [10 empty] | Pegado | 0 | 5.08 | [8 empty] | 0 | 0 | 0 | 1 | 0 | 0 | 0 | 0 | 0 | 0 | 0 |  | 2 |  |  |  |  | D
527516 | R1_ITP | Prog = 60 | 60 | 0 | 60 | 604 | 0 | 30 | 267;460;589;709;810;884;930;920;920;902;893;884;865;874;874;874;874;865;856;865;874;884;874;865;856;874;874;893;893;893; | 127;279;415;533;635;698;737;745;737;728;707;694;677;660;652;648;643;643;631;631;631;622;622;618;618;622;614;618;597;597; | 2025-11-04 10:46 | 0 | 0 | 0 |  |  |  | FALSE | 2 | 8.5 | 2 | 0 | 500 |  | 10 |  | 60 |  | 80 |  | 2000 | 2 | 8.6 | 618 | 0 | 298 |  | CC |  | 60 | [7 empty] | FALSE | [5 empty] | 1,6mm +2mm/Sin tratar |  | 1.6 | 2 | 0 | 0 | 0 |  |  | CP Ti Gr3 | 60 | 8.5 | 350 | 0 | 0 | 0 | [10 empty] | Pegado | 0 | 5.08 | [8 empty] | 0 | 0 | 0 | 1 | 0 | 0 | 0 | 0 | 0 | 0 | 0 |  | 2 |  |  |  |  | D
527517 | R1_ITP | Prog = 60 | 60 | 0 | 60 | 605 | 0 | 25 | 267;469;598;709;764;828;911;939;920;902;902;893;884;884;884;884;874;865;865;884;874;856;865;865;865; | 131;283;419;525;635;715;745;758;758;749;732;703;686;673;648;643;639;626;626;618;618;618;635;601;601; | 2025-11-04 10:46 | 0 | 0 | 0 |  |  |  | FALSE | 2 | 8.5 | 2 | 0 | 500 |  | 10 |  | 50 |  | 80 |  | 2000 | 2 | 8.63 | 626 | 0 | 247 |  | CC |  | 50 | [7 empty] | FALSE | [5 empty] | 1,6mm +2mm/Sin tratar |  | 1.6 | 2 | 0 | 0 | 0 |  |  | CP Ti Gr3 | 60 | 8.5 | 350 | 0 | 0 | 0 | [10 empty] | Pegado | 0 | 5.08 | [8 empty] | 0 | 0 | 0 | 1 | 0 | 0 | 0 | 0 | 0 | 0 | 0 |  | 2 |  |  |  |  | D
527518 | R1_ITP | Prog = 60 | 60 | 0 | 60 | 606 | 0 | 15 | 200;331;433;597;735;780;814;829;829;820;802;800;780;807;807; | 139;292;419;533;631;703;737;737;720;698;673;643;665;618;618; | 2025-11-04 10:47 | 0 | 0 | 0 |  |  |  | FALSE | 2 | 7.5 | 2 | 0 | 500 |  | 10 |  | 30 |  | 80 |  | 2000 | 2 | 7.92 | 593 | 0 | 113 |  | CC |  | 30 | [7 empty] | FALSE | [5 empty] | 1,2 mm + 1,2mm/ Sin tratar |  | 1.2 | 1.2 | 0 | 0 | 0 |  |  | CP Ti Gr3 | 60 | 7.5 | 350 | 0 | 0 | 0 | [10 empty] | Pegado | 0 | 4.57 | [8 empty] | 0 | 0 | 0 | 1 | 0 | 0 | 0 | 0 | 0 | 0 | 0 |  | 2 |  |  |  |  | D
527519 | R1_ITP | Prog = 60 | 60 | 0 | 60 | 607 | 0 | 15 | 189;308;408;548;674;719;739;769;773;766;757;744;757;726;726; | 131;275;402;504;601;669;707;724;720;698;673;648;656;631;631; | 2025-11-04 10:48 | 0 | 0 | 0 |  |  |  | FALSE | 2 | 7 | 2 | 0 | 500 |  | 10 |  | 30 |  | 80 |  | 2000 | 2 | 7.4 | 580 | 0 | 103 |  | CC |  | 30 | [7 empty] | FALSE | [5 empty] | 1,2 mm + 1,2mm/ Sin tratar |  | 1.2 | 1.2 | 0 | 0 | 0 |  |  | CP Ti Gr3 | 60 | 7 | 350 | 0 | 0 | 0 | [10 empty] | Pegado | 0 | 4.57 | [8 empty] | 0 | 0 | 0 | 1 | 0 | 0 | 0 | 0 | 0 | 0 | 0 |  | 2 |  |  |  |  | D
527520 | R1_ITP | Prog = 60 | 60 | 0 | 60 | 608 | 0 | 10 | 239;405;598;773;884;948;985;976;1022;1022; | 139;309;474;601;703;762;779;792;787;787; | 2025-11-04 10:48 | 0 | 0 | 0 |  |  |  | FALSE | 2 | 9 | 2 | 0 | 500 |  | 10 |  | 20 |  | 80 |  | 2000 | 2 | 7.29 | 584 | 0 | 77 |  | CC |  | 20 | [7 empty] | FALSE | 56 |  |  |  |  | 1,2 mm + 1,2mm/ Sin tratar |  | 1.2 | 1.2 | 0 | 0 | 0 |  |  | CP Ti Gr3 | 60 | 9 | 350 | 0 | 0 | 0 | [10 empty] | Pegado | 0 | 4.57 | [8 empty] | 0 | 0 | 0 | 1 | 0 | 0 | 0 | 0 | 0 | 0 | 0 |  | 2 |  |  |  |  | D
527521 | R1_ITP | Prog = 60 | 60 | 0 | 60 | 609 | 0 | 5 | 202;478;460;598;598; | 152;317;279;444;444; | 2025-11-04 10:49 | 0 | 0 | 0 |  |  |  | FALSE | 2 | 9 | 2 | 0 | 500 |  | 10 |  | 10 |  | 80 |  | 2000 | 2 | 3.99 | 296 | 0 | 0 |  | CC |  | 10 | [7 empty] | FALSE | 56 |  |  |  |  | 1,2 mm + 1,2mm/ Sin tratar |  | 1.2 | 1.2 | 0 | 0 | 0 |  |  | CP Ti Gr3 | 60 | 9 | 350 | 0 | 0 | 0 | [10 empty] | Pegado | 0 | 4.57 | [8 empty] | 0 | 0 | 0 | 1 | 0 | 0 | 0 | 0 | 0 | 0 | 0 |  | 2 |  |  |  |  | D
527522 | R1_ITP | Prog = 60 | 60 | 0 | 60 | 610 | 0 | 37 | 11;31;83;160;239;299;329;336;333;331;327;322;320;313;313;318;313;313;313;311;311;311;311;306;308;308;311;311;304;308;308;304;306;308;311;311;311; | 84;156;224;288;351;393;423;436;436;432;415;402;393;385;377;360;347;343;338;334;326;317;317;317;309;305;309;305;300;296;292;296;292;288;292;296;296; | 2025-11-04 10:50 | 0 | 0 | 0 |  |  |  | FALSE | 2 | 3 | 2 | 0 | 500 |  | 10 |  | 75 |  | 80 |  | 2000 | 2 | 3.07 | 330 | 0 | 71 |  | CC |  | 74 | [7 empty] | FALSE | [5 empty] | 0,55mm +0,55mm |  | 0.55 | 0.55 | 0 | 0 | 0 |  |  | CP Ti Gr3 | 60 | 3 | 225 | 0 | 0 | 0 | [10 empty] | Pegado | 0 | 2.68 | [8 empty] | 0 | 0 | 0 | 1 | 0 | 0 | 0 | 0 | 0 | 0 | 0 |  | 2 |  |  |  |  | D
527523 | R1_ITP | Prog = 60 | 60 | 0 | 60 | 611 | 0 | 37 | 2;9;49;117;189;250;286;299;295;288;284;275;272;272;270;268;268;270;270;270;270;270;266;266;270;270;266;266;266;270;268;266;270;263;263;254;254; | 88;156;211;266;330;385;406;415;415;406;393;385;372;360;351;347;351;347;338;338;330;330;326;313;313;313;305;300;296;296;292;292;288;288;288;283;283; | 2025-11-04 10:51 | 0 | 0 | 0 |  |  |  | FALSE | 2 | 2.6 | 2 | 0 | 500 |  | 10 |  | 75 |  | 80 |  | 2000 | 2 | 2.66 | 321 | 0 | 60 |  | CC |  | 74 | [7 empty] | FALSE | [5 empty] | 0,55mm +0,55mm |  | 0.55 | 0.55 | 0 | 0 | 0 |  |  | CP Ti Gr3 | 60 | 2.6 | 225 | 0 | 0 | 0 | [10 empty] | Pegado | 0 | 2.68 | [8 empty] | 0 | 0 | 0 | 1 | 0 | 0 | 0 | 0 | 0 | 0 | 0 |  | 2 |  |  |  |  | D
527524 | R1_ITP | Prog = 60 | 60 | 0 | 60 | 612 | 0 | 25 | 69;139;230;349;424;464;498;507;516;511;500;496;491;487;482;480;475;471;475;478;475;475;471;478;478; | 105;211;300;372;432;474;499;508;499;487;461;432;415;393;385;372;360;351;343;338;334;326;330;321;321; | 2025-11-04 10:51 | 0 | 0 | 0 |  |  |  | FALSE | 2 | 4.6 | 2 | 0 | 500 |  | 10 |  | 50 |  | 80 |  | 2000 | 2 | 4.76 | 385 | 0 | 82 |  | CC |  | 50 | [7 empty] | FALSE | [5 empty] | 0,55mm +0,55mm |  | 0.55 | 0.55 | 0 | 0 | 0 |  |  | CP Ti Gr3 | 60 | 4.6 | 225 | [13 empty] | Sin defecto | [13 empty] | 0 | [8 empty] | 0 |  |  |  |  | D
527525 | R1_ITP | Prog = 60 | 60 | 0 | 60 | 613 | 0 | 20 | 67;137;234;306;396;493;514;514;518;509;500;496;489;491;480;475;480;478;480;480; | 105;216;309;381;436;478;504;508;499;482;453;432;410;393;381;364;355;351;351;351; | 2025-11-04 10:51 | 0 | 0 | 0 |  |  |  | FALSE | 2 | 4.6 | 2 | 0 | 500 |  | 10 |  | 40 |  | 80 |  | 2000 | 2 | 4.81 | 393 | 0 | 65 |  | CC |  | 40 | [7 empty] | FALSE | [5 empty] | 0,55mm +0,55mm |  | 0.55 | 0.55 | 0 | 0 | 0 |  |  | CP Ti Gr3 | 60 | 4.6 | 225 | 2.74 | 2.798 | 2.769 | [10 empty] | Sin defecto | 2.769 | 2.68 | [8 empty] | 0 | 0 | 0 | 0 | 0 | 0 | 0 | 0 | 0 | 0 | 0 |  | 0 |  |  |  |  | D
528488 | R1_ITP | Prog = 60 | 60 | 0 | 60 | 4 | 0 | 20 | 230;396;534;598;727;911;939;911;920;902;893;893;884;893;874;856;856;893;865;865; | 148;338;512;656;787;872;923;944;936;923;902;876;859;838;830;817;804;804;796;796; | 2025-11-05 11:55 | 0 | 0 | 0 |  |  |  | FALSE | 2 | 8.5 | 2 | 0 | 500 |  | 10 |  | 40 |  | 80 |  | 2000 | 2 | 8.71 | 775 | 0 | 235 |  | CC |  | 40 | [7 empty] | FALSE | [5 empty] | 1,2mm +1,6 mm +1,6 mm |  | 1.2 | 1.6 | 1.6 | 0 | 0 |  |  | CP Ti Gr3 | 60 | 8.5 | 300 | [13 empty] | Pegado | 0 | 4.57 | [8 empty] | 0 | 0 | 0 | 1 | 0 | 0 | 0 | 0 | 0 | 0 | 0 |  | 2 |  |  |  |  | D
528489 | R1_ITP | Prog = 60 | 60 | 0 | 60 | 5 | 0 | 25 | 99;180;277;383;446;507;557;577;590;590;590;584;588;590;581;581;577;575;575;570;572;570;577;563;563; | 127;258;372;487;597;682;749;792;813;813;804;796;775;758;745;728;711;690;677;669;652;643;643;635;635; | 2025-11-05 11:56 | 0 | 0 | 0 |  |  |  | FALSE | 2 | 5.5 | 2 | 0 | 500 |  | 10 |  | 50 |  | 80 |  | 2000 | 2 | 5.68 | 665 | 0 | 167 |  | CC |  | 50 | [7 empty] | FALSE | [5 empty] | 1,6 mm +1 mm +0,55mm |  | 1.6 | 1 | 0.55 | 0 | 0 |  |  | CP Ti Gr3 | 60 | 5.5 | 250 | [13 empty] | Pegado | 0 | 2.68 | [8 empty] | 0 | 0 | 0 | 1 | 0 | 0 | 0 | 0 | 0 | 0 | 0 |  | 2 |  |  |  |  | D
528490 | R1_ITP | Prog = 60 | 60 | 0 | 60 | 6 | 0 | 25 | 85;162;252;351;412;453;496;516;534;539;532;530;525;527;525;521;525;516;521;525;516;516;502;530;530; | 114;237;338;436;533;622;682;715;741;749;749;741;724;715;703;690;682;669;656;643;635;631;635;622;622; | 2025-11-05 11:56 | 0 | 0 | 0 |  |  |  | FALSE | 2 | 5 | 2 | 0 | 500 |  | 10 |  | 50 |  | 80 |  | 2000 | 2 | 5.14 | 622 | 0 | 140 |  | CC |  | 50 | [7 empty] | FALSE | [5 empty] | 1,6 mm +1 mm +0,55mm |  | 1.6 | 1 | 0.55 | 0 | 0 |  |  | CP Ti Gr3 | 60 | 5 | 250 | [13 empty] | Pegado | 0 | 2.68 | [8 empty] | 0 | 0 | 0 | 1 | 0 | 0 | 0 | 0 | 0 | 0 | 0 |  | 2 |  |  |  |  | D
528491 | R1_ITP | Prog = 60 | 60 | 0 | 60 | 7 | 0 | 17 | 151;263;329;444;575;638;678;694;705;708;703;701;692;690;683;692;692; | 144;288;427;546;660;754;817;851;855;851;834;809;792;766;745;732;732; | 2025-11-05 11:56 | 0 | 0 | 0 |  |  |  | FALSE | 2 | 6.5 | 2 | 0 | 500 |  | 10 |  | 35 |  | 80 |  | 2000 | 2 | 6.79 | 694 | 0 | 136 |  | CC |  | 34 | [7 empty] | FALSE | [5 empty] | 1,6 mm +1 mm +0,55mm |  | 1.6 | 1 | 0.55 | 0 | 0 |  |  | CP Ti Gr3 | 60 | 6.5 | 250 | [13 empty] | Pegado | 0 | 2.68 | [8 empty] | 0 | 0 | 0 | 1 | 0 | 0 | 0 | 0 | 0 | 0 | 0 |  | 2 |  |  |  |  | D
528492 | R1_ITP | Prog = 60 | 60 | 0 | 60 | 8 | 0 | 12 | 151;218;336;496;575;636;683;708;717;701;726;726; | 144;292;432;559;669;754;813;843;851;838;847;847; | 2025-11-05 11:56 | 0 | 0 | 0 |  |  |  | FALSE | 2 | 6.5 | 2 | 0 | 500 |  | 10 |  | 25 |  | 80 |  | 2000 | 2 | 6.93 | 648 | 0 | 81 |  | CC |  | 24 | [7 empty] | FALSE | [5 empty] | 1,6 mm +1 mm +0,55mm |  | 1.6 | 1 | 0.55 | 0 | 0 |  |  | CP Ti Gr3 | 60 | 6.5 | 250 | [13 empty] | Pegado | 0 | 2.68 | [8 empty] | 0 | 0 | 0 | 1 | 0 | 0 | 0 | 0 | 0 | 0 | 0 |  | 2 |  |  |  |  | D
528495 | R1_ITP | Prog = 60 | 60 | 0 | 60 | 11 | 0 | 17 | 87;162;214;340;484;541;579;599;602;606;608;599;593;586;584;586;586; | 135;279;406;512;610;703;771;792;792;779;762;732;694;673;652;665;665; | 2025-11-05 11:58 | 0 | 0 | 0 |  |  |  | FALSE | 2 | 5.5 | 2 | 0 | 500 |  | 10 |  | 35 |  | 80 |  | 2000 | 2 | 5.85 | 631 | 0 | 105 |  | CC |  | 34 | [7 empty] | FALSE | [5 empty] | 0,55mm + 0,9 mm + 0,55mm |  | 0.55 | 0.9 | 0.55 | 0 | 0 |  |  | CP Ti Gr3 | 60 | 5.5 | 250 | [13 empty] | Sin defecto |  | 2.68 | [8 empty] | 0 | 0 | 0 | 0 | 0 | 0 | 0 | 0 | 0 | 0 | 0 |  | 0 |  |  |  |  | D
528497 | R1_ITP | Prog = 60 | 60 | 0 | 60 | 13 | 0 | 25 | 164;275;385;505;570;651;728;757;769;753;748;742;735;733;726;735;735;726;728;726;733;730;742;723;723; | 152;321;482;622;754;864;940;978;991;991;982;970;953;931;915;902;889;872;859;847;834;826;826;821;821; | 2025-11-05 11:59 | 0 | 0 | 0 |  |  |  | FALSE | 2 | 7 | 2 | 0 | 500 |  | 10 |  | 50 |  | 80 |  | 2000 | 2 | 7.2 | 826 | 0 | 267 |  | CC |  | 50 | [7 empty] | FALSE | [5 empty] | 1,6 mm +1 mm +1 mm +0,55 mm |  | 1.6 | 1 | 1 | 0.55 | 0 |  |  | CP Ti Gr3 | 60 | 7 | 250 | [13 empty] | Pegado | 0 | 5.08 | [8 empty] | 0 | 0 | 0 | 1 | 0 | 0 | 0 | 0 | 0 | 0 | 0 |  | 2 |  |  |  |  | D
528498 | R1_ITP | Prog = 60 | 60 | 0 | 60 | 14 | 0 | 25 | 151;254;358;464;523;597;672;705;712;705;703;692;692;685;676;678;674;676;674;669;676;667;683;658;658; | 135;288;432;559;686;787;859;898;906;906;893;872;855;838;821;809;796;779;771;762;749;745;737;749;749; | 2025-11-05 11:59 | 0 | 0 | 0 |  |  |  | FALSE | 2 | 6.5 | 2 | 0 | 500 |  | 10 |  | 50 |  | 80 |  | 2000 | 2 | 6.69 | 745 | 0 | 222 |  | CC |  | 50 | [7 empty] | FALSE | [5 empty] | 1,6 mm +1 mm +1 mm +0,55 mm |  | 1.6 | 1 | 1 | 0.55 | 0 |  |  | CP Ti Gr3 | 60 | 6.5 | 250 | [13 empty] | Pegado | 0 | 5.08 | [8 empty] | 0 | 0 | 0 | 1 | 0 | 0 | 0 | 0 | 0 | 0 | 0 |  | 2 |  |  |  |  | D
528499 | R1_ITP | Prog = 60 | 60 | 0 | 60 | 15 | 0 | 17 | 193;327;401;523;676;753;809;825;816;811;798;796;789;782;784;780;780; | 148;321;482;631;766;864;919;948;953;936;915;893;872;851;834;838;838; | 2025-11-05 11:59 | 0 | 0 | 0 |  |  |  | FALSE | 2 | 7.5 | 2 | 0 | 500 |  | 10 |  | 35 |  | 80 |  | 2000 | 2 | 7.79 | 775 | 0 | 176 |  | CC |  | 34 | [7 empty] | FALSE | [5 empty] | 1,6 mm +1 mm +1 mm +0,55 mm |  | 1.6 | 1 | 1 | 0.55 | 0 |  |  | CP Ti Gr3 | 60 | 7.5 | 250 | [13 empty] | Pegado | 0 | 5.08 | [8 empty] | 0 | 0 | 0 | 1 | 0 | 0 | 0 | 0 | 0 | 0 | 0 |  | 2 |  |  |  |  | D
528500 | R1_ITP | Prog = 60 | 60 | 0 | 60 | 16 | 0 | 12 | 184;277;399;568;674;757;805;823;827;811;825;825; | 156;330;499;648;779;872;923;948;948;931;936;936; | 2025-11-05 11:59 | 0 | 0 | 0 |  |  |  | FALSE | 2 | 7.5 | 2 | 0 | 500 |  | 10 |  | 25 |  | 80 |  | 2000 | 2 | 8 | 732 | 0 | 107 |  | CC |  | 24 | [7 empty] | FALSE | [5 empty] | 1,6 mm +1 mm +1 mm +0,55 mm |  | 1.6 | 1 | 1 | 0.55 | 0 |  |  | CP Ti Gr3 | 60 | 7.5 | 250 | [13 empty] | Pegado | 0 | 5.08 | [8 empty] | 0 | 0 | 0 | 1 | 0 | 0 | 0 | 0 | 0 | 0 | 0 |  | 2 |  |  |  |  | D
528501 | R1_ITP | Prog = 60 | 60 | 0 | 60 | 17 | 0 | 25 | 142;248;369;489;545;622;712;751;769;775;773;762;762;757;753;744;735;739;735;733;733;726;744;714;714; | 165;347;512;665;804;923;1012;1063;1084;1076;1059;1029;991;961;923;893;868;843;821;800;783;771;779;762;762; | 2025-11-05 12:00 | 0 | 0 | 0 |  |  |  | FALSE | 2 | 6.5 | 2 | 0 | 500 |  | 10 |  | 50 |  | 80 |  | 2000 | 2 | 7.32 | 847 | 0 | 275 |  | CC |  | 50 | [7 empty] | FALSE | [5 empty] | 0,55 mm +1.6 mm +1 mm +0,55 mm |  | 0.55 | 1.6 | 1 | 0.55 | 0 |  |  | CP Ti Gr3 | 60 | 6.5 | 250 | [13 empty] | Pegado | 0 | 2.68 | [8 empty] | 0 | 0 | 0 | 1 | 0 | 0 | 0 | 0 | 0 | 0 | 0 |  | 2 |  |  |  |  | D
528502 | R1_ITP | Prog = 60 | 60 | 0 | 60 | 18 | 0 | 35 | 106;184;286;405;491;552;588;599;636;656;658;658;649;651;642;636;636;629;631;624;624;629;624;627;624;622;624;620;624;620;617;620;622;624;624; | 148;309;457;584;707;817;893;948;974;987;978;961;940;910;881;855;834;813;792;775;762;745;732;728;715;707;698;686;677;677;665;656;665;656;656; | 2025-11-05 12:01 | 0 | 0 | 0 |  |  |  | FALSE | 2 | 6 | 2 | 0 | 500 |  | 10 |  | 70 |  | 80 |  | 2000 | 2 | 6.18 | 758 | 0 | 306 |  | CC |  | 70 | [7 empty] | FALSE | [5 empty] | 0,55 mm +1.6 mm +1 mm +0,55 mm |  | 0.55 | 1.6 | 1 | 0.55 | 0 |  |  | CP Ti Gr3 | 60 | 6 | 250 | [13 empty] | Pegado | 0 | 2.68 | [8 empty] | 0 | 0 | 0 | 1 | 0 | 0 | 0 | 0 | 0 | 0 | 0 |  | 2 |  |  |  |  | D
528503 | R1_ITP | Prog = 60 | 60 | 0 | 60 | 19 | 0 | 22 | 142;252;376;493;572;642;721;757;766;771;766;769;760;746;742;737;737;739;730;730;710;710; | 160;347;512;656;787;906;987;1033;1046;1037;1016;982;948;915;881;859;834;809;796;779;792;792; | 2025-11-05 12:01 | 0 | 0 | 0 |  |  |  | FALSE | 2 | 7 | 2 | 0 | 500 |  | 10 |  | 45 |  | 80 |  | 2000 | 2 | 7.34 | 830 | 0 | 237 |  | CC |  | 44 | [7 empty] | FALSE | [5 empty] | 0,55 mm +1.6 mm +1 mm +0,55 mm |  | 0.55 | 1.6 | 1 | 0.55 | 0 |  |  | CP Ti Gr3 | 60 | 7 | 250 | [13 empty] | Pegado | 0 | 2.68 | [8 empty] | 0 | 0 | 0 | 1 | 0 | 0 | 0 | 0 | 0 | 0 | 0 |  | 2 |  |  |  |  | D
528505 | R1_ITP | Prog = 60 | 60 | 0 | 60 | 21 | 0 | 32 | 106;189;299;428;532;590;611;645;681;692;692;687;685;678;681;674;672;669;665;667;663;663;663;658;660;660;660;654;649;660;647;647; | 152;313;465;601;724;838;919;965;987;987;974;944;915;889;855;830;800;771;745;724;707;686;665;652;635;626;614;601;588;576;584;584; | 2025-11-05 12:03 | 0 | 0 | 0 |  |  |  | FALSE | 2 | 6.3 | 2 | 0 | 500 |  | 10 |  | 65 |  | 80 |  | 2000 | 2 | 6.55 | 741 | 0 | 291 |  | CC |  | 64 | [7 empty] | FALSE | [5 empty] | 0,9 mm +0,55 mm +0,9 mm+ 0,55 mm |  | 0.9 | 0.55 | 0.9 | 0.55 | 0 |  |  | CP Ti Gr3 | 60 | 6.3 | 250 | [13 empty] | Sin defecto |  | 2.68 | [8 empty] | 0 | 0 | 0 | 0 | 0 | 0 | 0 | 0 | 0 | 0 | 0 |  | 0 |  |  |  |  | D
528506 | R1_ITP | Prog = 60 | 60 | 0 | 60 | 22 | 0 | 31 | 115;196;293;414;507;568;606;624;649;654;649;656;647;645;640;642;645;633;633;631;629;631;624;624;624;622;627;620;636;604;604; | 139;300;449;571;686;787;855;902;927;923;906;885;864;838;817;787;762;737;715;686;669;660;648;635;622;601;593;588;588;584;584; | 2025-11-05 12:03 | 0 | 0 | 0 |  |  |  | FALSE | 2 | 6 | 2 | 0 | 500 |  | 10 |  | 62 |  | 80 |  | 2000 | 2 | 6.21 | 707 | 0 | 251 |  | CC |  | 62 | [7 empty] | FALSE | [5 empty] | 0,9 mm +0,55 mm +0,9 mm+ 0,55 mm |  | 0.9 | 0.55 | 0.9 | 0.55 | 0 |  |  | CP Ti Gr3 | 60 | 6 | 250 | [13 empty] | Sin defecto |  | 2.68 | [8 empty] | 0 | 0 | 0 | 0 | 0 | 0 | 0 | 0 | 0 | 0 | 0 |  | 0 |  |  |  |  | D
528507 | R1_ITP | Prog = 60 | 60 | 0 | 60 | 23 | 0 | 25 | 151;254;378;507;575;658;733;762;771;771;775;766;762;751;742;751;744;742;735;726;737;730;755;710;710; | 156;330;499;639;754;859;940;974;978;965;948;915;872;834;800;766;741;720;698;669;652;639;643;626;626; | 2025-11-05 12:03 | 0 | 0 | 0 |  |  |  | FALSE | 2 | 7 | 2 | 0 | 500 |  | 10 |  | 50 |  | 80 |  | 2000 | 2 | 7.32 | 754 | 0 | 246 |  | CC |  | 50 | [7 empty] | FALSE | [5 empty] | 0,9 mm +0,55 mm +0,9 mm+ 0,55 mm |  | 0.9 | 0.55 | 0.9 | 0.55 | 0 |  |  | CP Ti Gr3 | 60 | 7 | 250 | [13 empty] | Sin defecto |  | 2.68 | [8 empty] | 0 | 0 | 0 | 0 | 0 | 0 | 0 | 0 | 0 | 0 | 0 |  | 0 |  |  |  |  | D
528508 | R1_ITP | Prog = 60 | 60 | 0 | 60 | 24 | 0 | 15 | 151;245;333;491;631;694;744;760;773;775;760;762;739;771;771; | 152;334;499;639;766;872;931;957;957;944;915;881;898;851;851; | 2025-11-05 12:03 | 0 | 0 | 0 |  |  |  | FALSE | 2 | 7 | 2 | 0 | 500 |  | 10 |  | 30 |  | 80 |  | 2000 | 2 | 7.49 | 762 | 0 | 133 |  | CC |  | 30 | [7 empty] | FALSE | [5 empty] | 0,9 mm +0,55 mm +0,9 mm+ 0,55 mm |  | 0.9 | 0.55 | 0.9 | 0.55 | 0 |  |  | CP Ti Gr3 | 60 | 7 | 250 | [13 empty] | Sin defecto |  | 2.68 | [8 empty] | 0 | 0 | 0 | 0 | 0 | 0 | 0 | 0 | 0 | 0 | 0 |  | 0 |  |  |  |  | D
504348 | R1_ITP | Prog = 8 | 8 | 0 | 8 | 1 | 0 | 25 | 198;331;426;500;543;597;663;692;710;714;714;708;692;690;683;676;678;676;676;674;676;676;678;674;674; | 97;216;334;449;559;652;720;762;771;762;741;715;690;665;648;631;614;601;584;571;563;550;550;546;546; | 2025-10-06 | 0 | 0 | 0 |  |  |  | FALSE | 3.5 | 6.5 | 0.01 | 0 | 1000 |  | 20 |  | 50 |  | 10 |  | 2000 | 2 | 6.730000019 | 597 | 0 | 181 |  | CC |  | 50 | [7 empty] | FALSE | [7 empty] | 1.6 | 0.55 | 0 | 0 | 0 |  |  | CP Ti Gr3 | 8 | 6.5 | 250 | [13 empty] | Sin defecto |  | 2.68 | [8 empty] | 0 | 0 | 0 | 0 | 0 | 0 | 0 | 0 | 0 | 0 | 0 |  | 0 |  |  |  |  | D
504349 | R1_ITP | Prog = 8 | 8 | 0 | 8 | 2 | 0 | 25 | 230;381;457;518;552;611;692;719;714;708;701;699;690;674;672;672;674;672;669;672;667;674;658;683;683; | 67;165;283;398;495;567;614;639;631;614;597;571;550;529;504;491;482;478;474;465;461;453;453;444;444; | 2025-10-06 | 0 | 0 | 0 |  |  |  | FALSE | 3.5 | 6.5 | 0.01 | 0 | 1000 |  | 20 |  | 50 |  | 10 |  | 2000 | 2 | 6.679999828 | 487 | 0 | 149 |  | CC |  | 50 | [7 empty] | FALSE | [7 empty] | 1.6 | 0.55 | 0 | 0 | 0 |  |  | CP Ti Gr3 | 8 | 6.5 | 250 | [13 empty] | Sin defecto |  | 2.68 | [8 empty] | 0 | 0 | 0 | 0 | 0 | 0 | 0 | 0 | 0 | 0 | 0 |  | 0 |  |  |  |  | D
504350 | R1_ITP | Prog = 8 | 8 | 0 | 8 | 3 | 0 | 25 | 236;383;457;521;559;627;690;708;714;708;703;699;685;676;669;676;672;669;669;667;672;669;685;669;669; | 76;169;279;389;487;563;614;631;626;618;601;567;546;529;508;491;478;474;465;461;461;453;457;449;449; | 2025-10-06 | 0 | 0 | 0 |  |  |  | FALSE | 3.5 | 6.5 | 0.01 | 0 | 1000 |  | 20 |  | 50 |  | 10 |  | 2000 | 2 | 6.670000076 | 487 | 0 | 147 |  | CC |  | 50 | [7 empty] | FALSE | [7 empty] | 1.6 | 0.55 | 0 | 0 | 0 |  |  | CP Ti Gr3 | 8 | 6.5 | 250 | [13 empty] | Sin defecto |  | 2.68 | [8 empty] | 0 | 0 | 0 | 0 | 0 | 0 | 0 | 0 | 0 | 0 | 0 |  | 0 |  |  |  |  | D
504351 | R1_ITP | Prog = 8 | 8 | 0 | 8 | 4 | 0 | 25 | 234;385;462;525;561;613;687;714;717;717;703;694;685;678;681;672;672;669;672;669;660;667;654;685;685; | 80;173;279;393;491;563;614;635;635;618;593;571;550;525;504;495;482;470;465;457;449;444;449;444;444; | 2025-10-06 | 0 | 0 | 0 |  |  |  | FALSE | 3.5 | 6.5 | 0.01 | 0 | 1000 |  | 20 |  | 50 |  | 10 |  | 2000 | 2 | 6.679999828 | 487 | 0 | 147 |  | CC |  | 50 | [7 empty] | FALSE | [7 empty] | 1.6 | 0.55 | 0 | 0 | 0 |  |  | CP Ti Gr3 | 8 | 6.5 | 250 | [13 empty] | Pegado | 0 | 2.68 | [8 empty] | 0 | 0 | 0 | 0 | 0 | 0 | 0 | 0 | 0 | 0 | 0 |  | 0 |  |  |  |  | D
504352 | R1_ITP | Prog = 12 | 12 | 0 | 12 | 5 | 0 | 25 | 212;349;435;496;525;595;660;683;696;690;692;685;683;687;681;681;678;676;676;672;678;676;685;674;674; | 88;199;317;436;550;643;711;754;783;792;779;766;758;745;728;711;698;690;673;660;652;643;639;648;648; | 2025-10-06 | 0 | 0 | 0 |  |  |  | FALSE | 0.01 | 6.5 | 0.01 | 0 | 1000 |  | 10 |  | 50 |  | 10 |  | 2000 | 2 | 6.659999847 | 639 | 0 | 191 |  | CC |  | 50 | [7 empty] | FALSE | [7 empty] | 1.6 | 1 | 0.55 | 0 | 0 |  |  | CP Ti Gr3 | 12 | 6.5 | 250 | [13 empty] | Pegado | 0 | 2.68 | [8 empty] | 0 | 0 | 0 | 1 | 0 | 0 | 0 | 0 | 0 | 0 | 0 |  | 2 |  |  |  |  | D
504353 | R1_ITP | Prog = 12 | 12 | 0 | 12 | 6 | 0 | 25 | 218;356;442;505;532;595;665;692;696;696;696;683;685;683;681;681;669;676;678;674;676;672;687;651;651; | 88;186;313;427;529;631;698;737;754;758;745;737;720;703;694;677;660;648;635;626;614;610;614;605;605; | 2025-10-06 | 0 | 0 | 0 |  |  |  | FALSE | 0.01 | 6.5 | 0.01 | 0 | 1000 |  | 10 |  | 50 |  | 10 |  | 2000 | 2 | 6.659999847 | 614 | 0 | 184 |  | CC |  | 50 | [7 empty] | FALSE | [7 empty] | 1.6 | 1 | 0.55 | 0 | 0 |  |  | CP Ti Gr3 | 12 | 6.5 | 250 | [13 empty] | Sin defecto |  | 2.68 | [8 empty] | 0 | 0 | 0 | 1 | 0 | 0 | 0 | 0 | 0 | 0 | 0 |  | 2 |  |  |  |  | D
504354 | R1_ITP | Prog = 13 | 13 | 0 | 13 | 7 | 0 | 25 | 250;401;489;570;620;694;773;784;789;787;782;778;773;784;782;778;784;778;782;780;782;782;782;784;784; | 101;237;377;512;639;741;817;868;893;906;910;906;902;889;876;868;851;834;830;826;813;800;809;783;783; | 2025-10-06 | 0 | 0 | 0 |  |  |  | FALSE | 0.01 | 7.5 | 0.01 | 0 | 1000 |  | 10 |  | 50 |  | 10 |  | 2000 | 2 | 7.630000114 | 766 | 0 | 264 |  | CC |  | 50 | [7 empty] | FALSE | [7 empty] | 1.6 | 1 | 1 | 0.55 | 0 |  |  | CP Ti Gr3 | 13 | 7.5 | 250 | [13 empty] | Sin defecto |  | 2.68 | [8 empty] | 0 | 0 | 0 | 0 | 0 | 0 | 0 | 0 | 0 | 0 | 0 |  | 0 |  |  |  |  | D
504355 | R1_ITP | Prog = 13 | 13 | 0 | 13 | 8 | 0 | 25 | 252;403;496;577;622;692;787;805;798;796;784;789;787;773;775;778;782;784;780;782;773;778;760;791;791; | 105;232;372;512;639;732;800;843;859;864;855;851;847;834;817;809;796;783;771;758;754;737;749;728;728; | 2025-10-06 | 0 | 0 | 0 |  |  |  | FALSE | 0.01 | 7.5 | 0.01 | 0 | 1000 |  | 10 |  | 50 |  | 10 |  | 2000 | 2 | 7.659999847 | 724 | 0 | 251 |  | CC |  | 50 | [7 empty] | FALSE | [7 empty] | 1.6 | 1 | 1 | 0.55 | 0 |  |  | CP Ti Gr3 | 13 | 7.5 | 250 | [13 empty] | Sin defecto |  | 2.68 | [8 empty] | 0 | 0 | 0 | 0 | 0 | 0 | 0 | 0 | 0 | 0 | 0 |  | 0 |  |  |  |  | D
504745 | R1_ITP | Prog = 13 | 13 | 0 | 13 | 198 | 0 | 25 | 182;304;417;550;629;710;805;823;820;816;809;809;793;787;789;784;789;780;780;782;778;782;766;789;789; | 156;334;504;656;792;898;974;1012;1012;999;982;957;931;902;876;855;834;821;804;787;783;775;783;771;771; | 2025-10-06 | 0 | 0 | 0 |  |  |  | FALSE | 0.01 | 7.5 | 0.01 | 0 | 1000 |  | 10 |  | 50 |  | 10 |  | 2000 | 2 | 7.739999771 | 813 | 0 | 283 |  | CC |  | 50 | [7 empty] | FALSE | [7 empty] | 1.6 | 1 | 1 | 0.55 | 0 |  |  | CP Ti Gr3 | 13 | 7.5 | 250 | [13 empty] | Sin defecto |  | 2.68 | [8 empty] | 0 | 0 | 0 | 0 | 0 | 0 | 0 | 0 | 0 | 0 | 0 |  | 0 |  |  |  |  | D
504746 | R1_ITP | Prog = 13 | 13 | 0 | 13 | 199 | 0 | 25 | 182;306;421;554;633;708;798;820;820;823;807;802;796;796;793;778;787;782;782;782;773;778;755;791;791; | 156;330;499;660;796;902;974;1012;1020;1012;991;957;936;910;885;864;851;834;813;796;787;783;792;775;775; | 2025-10-06 | 0 | 0 | 0 |  |  |  | FALSE | 0.01 | 7.5 | 0.01 | 0 | 1000 |  | 10 |  | 50 |  | 10 |  | 2000 | 2 | 7.739999771 | 821 | 0 | 285 |  | CC |  | 50 | [7 empty] | FALSE | [7 empty] | 1.6 | 1 | 1 | 0.55 | 0 |  |  | CP Ti Gr3 | 13 | 7.5 | 250 | [13 empty] | Sin defecto |  | 2.68 | [8 empty] | 0 | 0 | 0 | 0 | 0 | 0 | 0 | 0 | 0 | 0 | 0 |  | 0 |  |  |  |  | D
504747 | R1_ITP | Prog = 13 | 13 | 0 | 13 | 200 | 0 | 25 | 252;410;507;586;617;674;753;787;789;789;784;780;782;780;787;789;782;787;782;784;780;771;782;757;757; | 105;232;372;525;656;758;838;893;927;940;944;936;923;919;906;893;876;859;843;830;817;804;809;804;804; | 2025-10-06 | 0 | 0 | 0 |  |  |  | FALSE | 0.01 | 7.5 | 0.01 | 0 | 1000 |  | 10 |  | 50 |  | 10 |  | 2000 | 2 | 7.659999847 | 783 | 0 | 271 |  | CC |  | 50 | [7 empty] | FALSE | [7 empty] | 1.6 | 1 | 1 | 0.55 | 0 |  |  | CP Ti Gr3 | 13 | 7.5 | 250 | [13 empty] | Sin defecto |  | 2.68 | [8 empty] | 0 | 0 | 0 | 0 | 0 | 0 | 0 | 0 | 0 | 0 | 0 |  | 0 |  |  |  |  | D
504748 | R1_ITP | Prog = 13 | 13 | 0 | 13 | 201 | 0 | 25 | 252;403;505;590;633;703;773;800;805;800;793;780;787;789;780;775;773;784;780;775;778;773;791;755;755; | 105;241;385;521;652;745;813;851;872;876;868;855;834;821;804;792;779;762;754;741;732;728;737;720;720; | 2025-10-06 | 0 | 0 | 0 |  |  |  | FALSE | 0.01 | 7.5 | 0.01 | 0 | 1000 |  | 10 |  | 50 |  | 10 |  | 2000 | 2 | 7.670000076 | 724 | 0 | 250 |  | CC |  | 50 | [7 empty] | FALSE | [7 empty] | 1.6 | 1 | 1 | 0.55 | 0 |  |  | CP Ti Gr3 | 13 | 7.5 | 250 | [13 empty] | Sin defecto |  | 2.68 | [8 empty] | 0 | 0 | 0 | 0 | 0 | 0 | 0 | 0 | 0 | 0 | 0 |  | 0 |  |  |  |  | D
504749 | R1_ITP | Prog = 12 | 12 | 0 | 12 | 202 | 0 | 25 | 207;345;435;511;550;597;642;667;685;676;681;685;687;687;676;683;683;681;685;676;676;676;687;672;672; | 88;199;313;427;542;639;711;758;792;804;804;800;787;771;749;741;728;711;694;682;669;656;656;648;648; | 2025-10-06 | 0 | 0 | 0 |  |  |  | FALSE | 0.01 | 6.5 | 0.01 | 0 | 1000 |  | 10 |  | 50 |  | 10 |  | 2000 | 2 | 6.659999847 | 656 | 0 | 196 |  | CC |  | 50 | [7 empty] | FALSE | [7 empty] | 1.6 | 1 | 0.55 | 0 | 0 |  |  | CP Ti Gr3 | 12 | 6.5 | 250 | [13 empty] | Pegado |  | 2.68 | [8 empty] | 0 | 0 | 0 | 1 | 0 | 0 | 0 | 0 | 0 | 0 | 0 |  | 2 |  |  |  |  | D
504750 | R1_ITP | Prog = 12 | 12 | 0 | 12 | 203 | 0 | 25 | 205;349;439;511;548;593;663;690;699;701;694;692;685;676;683;681;678;674;672;676;669;669;647;676;676; | 88;199;313;423;533;622;682;720;741;737;728;715;698;682;665;648;639;631;622;610;601;593;597;593;593; | 2025-10-06 | 0 | 0 | 0 |  |  |  | FALSE | 0.01 | 6.5 | 0.01 | 0 | 1000 |  | 10 |  | 50 |  | 10 |  | 2000 | 2 | 6.659999847 | 601 | 0 | 180 |  | CC |  | 50 | [7 empty] | FALSE | [7 empty] | 1.6 | 1 | 0.55 | 0 | 0 |  |  | CP Ti Gr3 | 12 | 6.5 | 250 | [13 empty] | Pegado |  | 2.68 | [8 empty] | 0 | 0 | 0 | 1 | 0 | 0 | 0 | 0 | 0 | 0 | 0 |  | 2 |  |  |  |  | D
504751 | R1_ITP | Prog = 8 | 8 | 0 | 8 | 204 | 0 | 25 | 166;290;405;500;541;611;701;723;721;721;714;705;699;687;683;676;674;681;674;672;672;674;678;672;672; | 122;249;368;478;580;656;711;732;728;711;682;652;618;593;571;550;538;525;512;499;487;474;482;474;474; | 2025-10-06 | 0 | 0 | 0 |  |  |  | FALSE | 3.5 | 6.5 | 0.01 | 0 | 1000 |  | 20 |  | 50 |  | 10 |  | 2000 | 2 | 6.739999771 | 554 | 0 | 169 |  | CC |  | 50 | [7 empty] | FALSE | [7 empty] | 1.6 | 0.55 | 0 | 0 | 0 |  |  | CP Ti Gr3 | 8 | 6.5 | 250 | [13 empty] | Sin defecto |  | 2.68 | [8 empty] | 0 | 0 | 0 | 0 | 0 | 0 | 0 | 0 | 0 | 0 | 0 |  | 0 |  |  |  |  | D
504752 | R1_ITP | Prog = 8 | 8 | 0 | 8 | 205 | 0 | 25 | 180;302;414;514;552;611;696;728;728;728;712;699;696;683;681;676;672;674;667;672;672;674;672;672;672; | 114;237;351;461;567;639;682;703;703;677;648;614;580;559;538;525;508;495;487;482;474;461;470;461;461; | 2025-10-06 | 0 | 0 | 0 |  |  |  | FALSE | 3.5 | 6.5 | 0.01 | 0 | 1000 |  | 20 |  | 50 |  | 10 |  | 2000 | 2 | 6.730000019 | 529 | 0 | 160 |  | CC |  | 50 | [7 empty] | FALSE | [7 empty] | 1.6 | 0.55 | 0 | 0 | 0 |  |  | CP Ti Gr3 | 8 | 6.5 | 250 | [13 empty] | Sin defecto |  | 2.68 | [8 empty] | 0 | 0 | 0 | 0 | 0 | 0 | 0 | 0 | 0 | 0 | 0 |  | 0 |  |  |  |  | D
504753 | R1_ITP | Prog = 8 | 8 | 0 | 8 | 206 | 0 | 25 | 178;308;417;516;566;624;701;721;726;728;714;703;692;681;678;672;676;674;669;669;669;672;658;678;678; | 114;241;360;461;559;639;682;698;690;669;643;610;576;550;533;521;504;495;482;474;465;457;457;457;457; | 2025-10-06 | 0 | 0 | 0 |  |  |  | FALSE | 3.5 | 6.5 | 0.01 | 0 | 1000 |  | 20 |  | 50 |  | 10 |  | 2000 | 2 | 6.71999979 | 525 | 0 | 160 |  | CC |  | 50 | [7 empty] | FALSE | [7 empty] | 1.6 | 0.55 | 0 | 0 | 0 |  |  | CP Ti Gr3 | 8 | 6.5 | 250 | [13 empty] | Sin defecto |  | 2.68 | [8 empty] | 0 | 0 | 0 | 0 | 0 | 0 | 0 | 0 | 0 | 0 | 0 |  | 0 |  |  |  |  | D
504754 | R1_ITP | Prog = 8 | 8 | 0 | 8 | 207 | 0 | 25 | 180;308;419;509;548;615;703;728;726;726;714;701;696;681;676;672;672;674;669;672;672;674;678;665;665; | 110;228;351;461;563;639;690;711;698;677;643;610;588;563;533;516;504;495;487;474;470;465;470;465;465; | 2025-10-06 | 0 | 0 | 0 |  |  |  | FALSE | 3.5 | 6.5 | 0.01 | 0 | 1000 |  | 20 |  | 50 |  | 10 |  | 2000 | 2 | 6.730000019 | 529 | 0 | 160 |  | CC |  | 50 | [7 empty] | FALSE | [7 empty] | 1.6 | 0.55 | 0 | 0 | 0 |  |  | CP Ti Gr3 | 8 | 6.5 | 250 | [13 empty] | Sin defecto |  | 2.68 | [8 empty] | 0 | 0 | 0 | 0 | 0 | 0 | 0 | 0 | 0 | 0 | 0 |  | 0 |  |  |  |  | D
504755 | R1_ITP | Prog = 12 | 12 | 0 | 12 | 208 | 0 | 25 | 166;284;381;478;534;584;647;669;685;690;694;701;694;699;694;690;692;685;687;685;681;683;676;694;694; | 122;258;393;512;631;732;813;868;898;906;902;893;876;859;834;809;787;766;745;724;703;686;690;673;673; | 2025-10-06 | 0 | 0 | 0 |  |  |  | FALSE | 0.01 | 6.5 | 0.01 | 0 | 1000 |  | 10 |  | 50 |  | 10 |  | 2000 | 2 | 6.730000019 | 728 | 0 | 218 |  | CC |  | 50 | [7 empty] | FALSE | [7 empty] | 1.6 | 1 | 0.55 | 0 | 0 |  |  | CP Ti Gr3 | 12 | 6.5 | 250 | [13 empty] | Sin defecto |  | 2.68 | [8 empty] | 0 | 0 | 0 | 0 | 0 | 0 | 0 | 0 | 0 | 0 | 0 |  | 0 |  |  |  |  | D
504756 | R1_ITP | Prog = 12 | 12 | 0 | 12 | 209 | 0 | 25 | 178;302;394;491;550;602;656;681;701;701;696;694;687;690;685;683;681;674;681;678;676;674;678;683;683; | 114;245;368;482;601;694;762;800;817;821;809;796;775;754;737;715;698;690;682;665;648;643;648;639;639; | 2025-10-06 | 0 | 0 | 0 |  |  |  | FALSE | 0.01 | 6.5 | 0.01 | 0 | 1000 |  | 10 |  | 50 |  | 10 |  | 2000 | 2 | 6.690000057 | 665 | 0 | 198 |  | CC |  | 50 | [7 empty] | FALSE | [7 empty] | 1.6 | 1 | 0.55 | 0 | 0 |  |  | CP Ti Gr3 | 12 | 6.5 | 250 | [13 empty] | Sin defecto |  | 2.68 | [8 empty] | 0 | 0 | 0 | 0 | 0 | 0 | 0 | 0 | 0 | 0 | 0 |  | 0 |  |  |  |  | D
504757 | R1_ITP | Prog = 12 | 12 | 0 | 12 | 210 | 0 | 25 | 178;302;399;493;543;611;674;692;701;699;699;692;685;687;678;681;683;676;674;667;681;681;692;669;669; | 118;245;368;478;588;690;749;779;796;796;787;771;745;724;703;690;677;665;652;639;631;622;626;618;618; | 2025-10-06 | 0 | 0 | 0 |  |  |  | FALSE | 0.01 | 6.5 | 0.01 | 0 | 1000 |  | 10 |  | 50 |  | 10 |  | 2000 | 2 | 6.679999828 | 643 | 0 | 193 |  | CC |  | 50 | [7 empty] | FALSE | [7 empty] | 1.6 | 1 | 0.55 | 0 | 0 |  |  | CP Ti Gr3 | 12 | 6.5 | 250 | [13 empty] | Sin defecto |  | 2.68 | [8 empty] | 0 | 0 | 0 | 0 | 0 | 0 | 0 | 0 | 0 | 0 | 0 |  | 0 |  |  |  |  | D
504758 | R1_ITP | Prog = 12 | 12 | 0 | 12 | 211 | 0 | 25 | 178;304;399;491;543;604;678;699;701;701;692;692;687;685;681;676;681;676;676;674;672;676;663;685;685; | 110;241;368;482;593;677;741;779;792;792;779;762;741;724;703;686;673;665;652;635;622;618;622;618;618; | 2025-10-06 | 0 | 0 | 0 |  |  |  | FALSE | 0.01 | 6.5 | 0.01 | 0 | 1000 |  | 10 |  | 50 |  | 10 |  | 2000 | 2 | 6.679999828 | 639 | 0 | 192 |  | CC |  | 50 | [7 empty] | FALSE | [7 empty] | 1.6 | 1 | 0.55 | 0 | 0 |  |  | CP Ti Gr3 | 12 | 6.5 | 250 | [13 empty] | Sin defecto |  | 2.68 | [8 empty] | 0 | 0 | 0 | 0 | 0 | 0 | 0 | 0 | 0 | 0 | 0 |  | 0 |  |  |  |  | D
504759 | R1_ITP | Prog = 12 | 12 | 0 | 12 | 212 | 0 | 25 | 169;295;396;482;518;568;642;672;681;699;701;696;701;694;692;687;685;685;678;683;678;676;672;678;678; | 118;237;360;478;597;707;792;847;868;876;893;881;855;830;809;787;762;741;720;703;698;682;690;669;669; | 2025-10-06 | 0 | 0 | 0 |  |  |  | FALSE | 0.01 | 6.5 | 0.01 | 0 | 1000 |  | 10 |  | 50 |  | 10 |  | 2000 | 2 | 6.71999979 | 711 | 0 | 213 |  | CC |  | 50 | [7 empty] | FALSE | [7 empty] | 1.6 | 1 | 0.55 | 0 | 0 |  |  | CP Ti Gr3 | 12 | 6.5 | 250 | [13 empty] | Sin defecto |  | 2.68 | [8 empty] | 0 | 0 | 0 | 0 | 0 | 0 | 0 | 0 | 0 | 0 | 0 |  | 0 |  |  |  |  | D
504760 | R1_ITP | Prog = 12 | 12 | 0 | 12 | 213 | 0 | 25 | 182;306;410;500;545;599;651;690;699;696;701;694;694;687;683;683;672;674;678;674;672;665;678;649;649; | 105;228;351;465;580;673;737;779;800;804;787;771;754;728;711;698;677;665;652;643;639;631;643;626;626; | 2025-10-06 | 0 | 0 | 0 |  |  |  | FALSE | 0.01 | 6.5 | 0.01 | 0 | 1000 |  | 10 |  | 50 |  | 10 |  | 2000 | 2 | 6.679999828 | 643 | 0 | 193 |  | CC |  | 50 | [7 empty] | FALSE | [7 empty] | 1.6 | 1 | 0.55 | 0 | 0 |  |  | CP Ti Gr3 | 12 | 6.5 | 250 | [13 empty] | Sin defecto |  | 2.68 | [8 empty] | 0 | 0 | 0 | 0 | 0 | 0 | 0 | 0 | 0 | 0 | 0 |  | 0 |  |  |  |  | D
504761 | R1_ITP | Prog = 12 | 12 | 0 | 12 | 214 | 0 | 25 | 182;313;408;500;550;597;660;685;694;699;690;694;692;685;683;676;681;678;674;674;669;674;654;683;683; | 114;228;351;461;571;665;732;775;787;783;775;762;749;728;703;690;682;665;652;648;639;622;622;622;622; | 2025-10-06 | 0 | 0 | 0 |  |  |  | FALSE | 0.01 | 6.5 | 0.01 | 0 | 1000 |  | 10 |  | 50 |  | 10 |  | 2000 | 2 | 6.679999828 | 639 | 0 | 191 |  | CC |  | 50 | [7 empty] | FALSE | [7 empty] | 1.6 | 1 | 0.55 | 0 | 0 |  |  | CP Ti Gr3 | 12 | 6.5 | 250 | [13 empty] | Sin defecto |  | 2.68 | [8 empty] | 0 | 0 | 0 | 0 | 0 | 0 | 0 | 0 | 0 | 0 | 0 |  | 0 |  |  |  |  | D
504762 | R1_ITP | Prog = 12 | 12 | 0 | 12 | 215 | 0 | 25 | 178;313;412;498;536;590;672;701;701;705;696;690;687;678;681;678;678;672;667;676;676;678;660;687;687; | 110;237;355;461;567;660;720;758;775;775;762;745;724;707;686;673;660;652;643;635;626;618;622;605;605; | 2025-10-06 | 0 | 0 | 0 |  |  |  | FALSE | 0.01 | 6.5 | 0.01 | 0 | 1000 |  | 10 |  | 50 |  | 10 |  | 2000 | 2 | 6.670000076 | 626 | 0 | 189 |  | CC |  | 50 | [7 empty] | FALSE | [7 empty] | 1.6 | 1 | 0.55 | 0 | 0 |  |  | CP Ti Gr3 | 12 | 6.5 | 250 | [13 empty] | Sin defecto |  | 2.68 | [8 empty] | 0 | 0 | 0 | 0 | 0 | 0 | 0 | 0 | 0 | 0 | 0 |  | 0 |  |  |  |  | D
504763 | R1_ITP | Prog = 12 | 12 | 0 | 12 | 216 | 0 | 25 | 173;290;387;482;534;581;642;663;678;690;694;701;696;703;696;683;685;681;685;681;678;683;676;687;687; | 114;241;372;487;601;707;792;847;872;889;889;872;855;838;809;783;762;745;728;707;690;677;686;660;660; | 2025-10-06 | 0 | 0 | 0 |  |  |  | FALSE | 0.01 | 6.5 | 0.01 | 0 | 1000 |  | 10 |  | 50 |  | 10 |  | 2000 | 2 | 6.730000019 | 707 | 0 | 211 |  | CC |  | 50 | [7 empty] | FALSE | [7 empty] | 1.6 | 1 | 0.55 | 0 | 0 |  |  | CP Ti Gr3 | 12 | 6.5 | 250 | [13 empty] | Sin defecto |  | 2.68 | [8 empty] | 0 | 0 | 0 | 0 | 0 | 0 | 0 | 0 | 0 | 0 | 0 |  | 0 |  |  |  |  | D
504764 | R1_ITP | Prog = 12 | 12 | 0 | 12 | 217 | 0 | 25 | 180;306;410;498;541;599;649;676;692;692;703;701;699;692;681;685;678;676;681;674;676;669;685;660;660; | 110;228;351;465;580;673;745;787;809;813;804;787;766;745;724;707;690;669;660;652;648;635;639;618;618; | 2025-10-06 | 0 | 0 | 0 |  |  |  | FALSE | 0.01 | 6.5 | 0.01 | 0 | 1000 |  | 10 |  | 50 |  | 10 |  | 2000 | 2 | 6.690000057 | 652 | 0 | 195 |  | CC |  | 50 | [7 empty] | FALSE | [7 empty] | 1.6 | 1 | 0.55 | 0 | 0 |  |  | CP Ti Gr3 | 12 | 6.5 | 250 | [13 empty] | Sin defecto |  | 2.68 | [8 empty] | 0 | 0 | 0 | 0 | 0 | 0 | 0 | 0 | 0 | 0 | 0 |  | 0 |  |  |  |  | D
504765 | R1_ITP | Prog = 12 | 12 | 0 | 12 | 218 | 0 | 25 | 180;304;403;498;543;604;660;683;694;692;699;690;687;687;678;681;678;678;678;672;678;672;690;654;654; | 114;237;355;465;576;673;741;775;792;796;787;771;749;732;715;703;686;669;660;652;643;639;635;635;635; | 2025-10-06 | 0 | 0 | 0 |  |  |  | FALSE | 0.01 | 6.5 | 0.01 | 0 | 1000 |  | 10 |  | 50 |  | 10 |  | 2000 | 2 | 6.679999828 | 648 | 0 | 193 |  | CC |  | 50 | [7 empty] | FALSE | [7 empty] | 1.6 | 1 | 0.55 | 0 | 0 |  |  | CP Ti Gr3 | 12 | 6.5 | 250 | [13 empty] | Sin defecto |  | 2.68 | [8 empty] | 0 | 0 | 0 | 0 | 0 | 0 | 0 | 0 | 0 | 0 | 0 |  | 0 |  |  |  |  | D
5815 | ITP_CELDA_YASKAWA_02 | Prog = 13 | 13 | 0 | 13 | 518 | 0 | 25 | 80;80;310;310;554;554;764;764;802;802;802;802;786;786;782;782;775;775;775;775;782;782;786;786;766; | 21;21;25;25;21;21;25;25;21;21;21;21;21;21;29;29;29;29;25;25;29;29;33;33;25; | 2025-10-17 | 0 | 0 | 0 |  |  |  | FALSE | 0.01 | 7.5 | 0.01 | 0 | 250 |  | 10 |  | 50 |  | 10 |  | 2000 | 2 | 7.679999828 | 25 | 0 | 0 |  | CC |  | 50 | [7 empty] | FALSE | [7 empty] | 1.6 | 1 | 1 | 0.55 | 0 |  |  | CP Ti Gr3 | 13 | 7.5 | 250 | [13 empty] | Pegado | 0 | 2.68 | [8 empty] | 0 | 0 | 0 | 1 | 0 | 0 | 0 | 0 | 0 | 0 | 0 |  | 2 |  |  |  |  | D
5816 | ITP_CELDA_YASKAWA_02 | Prog = 13 | 13 | 0 | 13 | 519 | 0 | 25 | 89;89;330;330;592;592;755;755;806;806;802;802;788;788;770;770;773;773;775;775;779;779;791;791;762; | 12;12;25;25;25;25;33;33;29;29;25;25;29;29;25;25;33;33;25;25;29;29;29;29;42; | 2025-10-17 | 0 | 0 | 0 |  |  |  | FALSE | 0.01 | 7.5 | 0.01 | 0 | 250 |  | 10 |  | 50 |  | 10 |  | 2000 | 2 | 7.650000095 | 25 | 0 | 0 |  | CC |  | 50 | [7 empty] | FALSE | [7 empty] | 1.6 | 1 | 1 | 0.55 | 0 |  |  | CP Ti Gr3 | 13 | 7.5 | 250 | [13 empty] | Pegado | 0 | 2.68 | [8 empty] | 0 | 0 | 0 | 1 | 0 | 0 | 0 | 0 | 0 | 0 | 0 |  | 2 |  |  |  |  | D
5817 | ITP_CELDA_YASKAWA_02 | Prog = 13 | 13 | 0 | 13 | 520 | 0 | 25 | 84;84;328;328;576;576;759;759;808;808;802;802;788;788;777;777;773;773;773;773;775;775;786;786;773; | 21;21;21;21;25;25;25;25;25;25;21;21;25;25;33;33;29;29;29;29;21;21;25;25;25; | 2025-10-17 | 0 | 0 | 0 |  |  |  | FALSE | 0.01 | 7.5 | 0.01 | 0 | 250 |  | 10 |  | 50 |  | 10 |  | 2000 | 2 | 7.659999847 | 25 | 0 | 0 |  | CC |  | 50 | [7 empty] | FALSE | [7 empty] | 1.6 | 1 | 1 | 0.55 | 0 |  |  | CP Ti Gr3 | 13 | 7.5 | 250 | [13 empty] | Pegado | 0 | 2.68 | [8 empty] | 0 | 0 | 0 | 1 | 0 | 0 | 0 | 0 | 0 | 0 | 0 |  | 2 |  |  |  |  | D
5818 | ITP_CELDA_YASKAWA_02 | Prog = 13 | 13 | 0 | 13 | 521 | 0 | 25 | 80;80;324;324;585;585;764;764;822;822;811;811;788;788;775;775;768;768;777;777;779;779;782;782;748; | 21;21;21;21;21;21;25;25;25;25;25;25;29;29;21;21;25;25;25;25;25;25;25;25;25; | 2025-10-17 | 0 | 0 | 0 |  |  |  | FALSE | 0.01 | 7.5 | 0.01 | 0 | 250 |  | 10 |  | 50 |  | 10 |  | 2000 | 2 | 7.670000076 | 25 | 0 | 0 |  | CC |  | 50 | [7 empty] | FALSE | [7 empty] | 1.6 | 1 | 1 | 0.55 | 0 |  |  | CP Ti Gr3 | 13 | 7.5 | 250 | [13 empty] | Pegado | 0 | 2.68 | [8 empty] | 0 | 0 | 0 | 1 | 0 | 0 | 0 | 0 | 0 | 0 | 0 |  | 2 |  |  |  |  | D
5819 | ITP_CELDA_YASKAWA_02 | Prog = 13 | 13 | 0 | 13 | 522 | 0 | 25 | 113;113;368;368;594;594;706;706;766;766;786;786;784;784;782;782;775;775;782;782;782;782;791;791;759; | 25;25;21;21;25;25;33;33;25;25;25;25;29;29;25;25;21;21;25;25;25;25;33;33;21; | 2025-10-17 | 0 | 0 | 0 |  |  |  | FALSE | 0.01 | 7.5 | 0.01 | 0 | 1000 |  | 10 |  | 50 |  | 10 |  | 2000 | 2 | 7.619999886 | 25 | 0 | 0 |  | CC |  | 50 | [7 empty] | FALSE | [7 empty] | 1.6 | 1 | 1 | 0.55 | 0 |  |  | CP Ti Gr3 | 13 | 7.5 | 250 | [13 empty] | Pegado | 0 | 2.68 | [8 empty] | 0 | 0 | 0 | 1 | 0 | 0 | 0 | 0 | 0 | 0 | 0 |  | 2 |  |  |  |  | D
5820 | ITP_CELDA_YASKAWA_02 | Prog = 13 | 13 | 0 | 13 | 523 | 0 | 25 | 116;116;382;382;607;607;728;728;784;784;791;791;788;788;777;777;777;777;775;775;766;766;755;755;793; | 25;25;21;21;25;25;25;25;25;25;29;29;29;29;29;29;29;29;29;29;25;25;29;29;29; | 2025-10-17 | 0 | 0 | 0 |  |  |  | FALSE | 0.01 | 7.5 | 0.01 | 0 | 1000 |  | 10 |  | 50 |  | 10 |  | 2000 | 2 | 7.619999886 | 25 | 0 | 0 |  | CC |  | 50 | [7 empty] | FALSE | [7 empty] | 1.6 | 1 | 1 | 0.55 | 0 |  |  | CP Ti Gr3 | 13 | 7.5 | 250 | [13 empty] | Pegado | 0 | 2.68 | [8 empty] | 0 | 0 | 0 | 1 | 0 | 0 | 0 | 0 | 0 | 0 | 0 |  | 2 |  |  |  |  | D
5821 | ITP_CELDA_YASKAWA_02 | Prog = 13 | 13 | 0 | 13 | 524 | 0 | 25 | 113;113;386;386;630;630;724;724;779;779;795;795;779;779;779;779;775;775;777;777;777;777;775;775;782; | 21;21;25;25;25;25;25;25;16;16;21;21;25;25;38;38;33;33;25;25;25;25;25;25;12; | 2025-10-17 | 0 | 0 | 0 |  |  |  | FALSE | 0.01 | 7.5 | 0.01 | 0 | 1000 |  | 10 |  | 50 |  | 10 |  | 2000 | 2 | 7.610000134 | 25 | 0 | 0 |  | CC |  | 50 | [7 empty] | FALSE | [7 empty] | 1.6 | 1 | 1 | 0.55 | 0 |  |  | CP Ti Gr3 | 13 | 7.5 | 250 | [13 empty] | Pegado | 0 | 2.68 | [8 empty] | 0 | 0 | 0 | 1 | 0 | 0 | 0 | 0 | 0 | 0 | 0 |  | 2 |  |  |  |  | D
5822 | ITP_CELDA_YASKAWA_02 | Prog = 13 | 13 | 0 | 13 | 525 | 0 | 25 | 113;113;384;384;598;598;730;730;779;779;795;795;793;793;777;777;775;775;775;775;775;775;775;775;775; | 29;29;21;21;25;25;25;25;29;29;25;25;25;25;29;29;25;25;29;29;25;25;29;29;25; | 2025-10-17 | 0 | 0 | 0 |  |  |  | FALSE | 0.01 | 7.5 | 0.01 | 0 | 1000 |  | 10 |  | 50 |  | 10 |  | 2000 | 2 | 7.630000114 | 25 | 0 | 0 |  | CC |  | 50 | [7 empty] | FALSE | [7 empty] | 1.6 | 1 | 1 | 0.55 | 0 |  |  | CP Ti Gr3 | 13 | 7.5 | 250 | [13 empty] | Pegado | 0 | 2.68 | [8 empty] | 0 | 0 | 0 | 1 | 0 | 0 | 0 | 0 | 0 | 0 | 0 |  | 2 |  |  |  |  | D
5823 | ITP_CELDA_YASKAWA_02 | Prog = 13 | 13 | 0 | 13 | 526 | 0 | 27 | 91;91;324;324;592;592;724;724;797;797;799;799;782;782;775;775;777;777;779;779;784;784;779;779;777;777;791; | 16;16;25;25;25;25;29;29;21;21;25;25;25;25;25;25;25;25;25;25;25;25;21;21;29;29;29; | 2025-10-17 | 0 | 0 | 0 |  |  |  | FALSE | 0.01 | 7.5 | 0.01 | 0 | 1000 |  | 10 |  | 55 |  | 10 |  | 2000 | 2 | 7.659999847 | 25 | 0 | 0 |  | CC |  | 54 | [7 empty] | FALSE | [7 empty] | 1.6 | 1 | 1 | 0.55 | 0 |  |  | CP Ti Gr3 | 13 | 7.5 | 250 | [13 empty] | Pegado | 0 | 2.68 | [8 empty] | 0 | 0 | 0 | 1 | 0 | 0 | 0 | 0 | 0 | 0 | 0 |  | 2 |  |  |  |  | D
5824 | ITP_CELDA_YASKAWA_02 | Prog = 13 | 13 | 0 | 13 | 527 | 0 | 27 | 107;107;359;359;614;614;719;719;786;786;791;791;786;786;782;782;770;770;775;775;777;777;782;782;782;782;770; | 21;21;25;25;21;21;25;25;29;29;25;25;25;25;25;25;25;25;29;29;25;25;25;25;25;25;25; | 2025-10-17 | 0 | 0 | 0 |  |  |  | FALSE | 0.01 | 7.5 | 0.01 | 0 | 1000 |  | 10 |  | 55 |  | 10 |  | 2000 | 2 | 7.630000114 | 25 | 0 | 0 |  | CC |  | 54 | [7 empty] | FALSE | [7 empty] | 1.6 | 1 | 1 | 0.55 | 0 |  |  | CP Ti Gr3 | 13 | 7.5 | 250 | [13 empty] | Pegado | 0 | 2.68 | [8 empty] | 0 | 0 | 0 | 1 | 0 | 0 | 0 | 0 | 0 | 0 | 0 |  | 2 |  |  |  |  | D
5825 | ITP_CELDA_YASKAWA_02 | Prog = 13 | 13 | 0 | 13 | 528 | 0 | 27 | 107;107;364;364;623;623;721;721;788;788;795;795;782;782;775;775;768;768;777;777;782;782;775;775;775;775;779; | 21;21;21;21;25;25;25;25;21;21;25;25;12;12;25;25;21;21;25;25;25;25;33;33;33;33;38; | 2025-10-17 | 0 | 0 | 0 |  |  |  | FALSE | 0.01 | 7.5 | 0.01 | 0 | 1000 |  | 10 |  | 55 |  | 10 |  | 2000 | 2 | 7.610000134 | 25 | 0 | 0 |  | CC |  | 54 | [7 empty] | FALSE | [7 empty] | 1.6 | 1 | 1 | 0.55 | 0 |  |  | CP Ti Gr3 | 13 | 7.5 | 250 | [13 empty] | Pegado | 0 | 2.68 | [8 empty] | 0 | 0 | 0 | 1 | 0 | 0 | 0 | 0 | 0 | 0 | 0 |  | 2 |  |  |  |  | D
5826 | ITP_CELDA_YASKAWA_02 | Prog = 13 | 13 | 0 | 13 | 529 | 0 | 27 | 107;107;370;370;623;623;715;715;788;788;804;804;793;793;773;773;777;777;770;770;782;782;773;773;775;775;793; | 16;16;21;21;29;29;25;25;29;29;29;29;21;21;25;25;25;25;21;21;25;25;25;25;29;29;38; | 2025-10-17 | 0 | 0 | 0 |  |  |  | FALSE | 0.01 | 7.5 | 0.01 | 0 | 1000 |  | 10 |  | 55 |  | 10 |  | 2000 | 2 | 7.630000114 | 25 | 0 | 0 |  | CC |  | 54 | [7 empty] | FALSE | [7 empty] | 1.6 | 1 | 1 | 0.55 | 0 |  |  | CP Ti Gr3 | 13 | 7.5 | 250 | [13 empty] | Pegado | 0 | 2.68 | [8 empty] | 0 | 0 | 0 | 1 | 0 | 0 | 0 | 0 | 0 | 0 | 0 |  | 2 |  |  |  |  | D
5827 | ITP_CELDA_YASKAWA_02 | Prog = 13 | 13 | 0 | 13 | 530 | 0 | 25 | 84;84;308;308;607;607;822;822;871;871;860;860;840;840;833;833;835;835;837;837;824;824;815;815;846; | 29;29;25;25;29;29;25;25;16;16;25;25;16;16;16;16;25;25;25;25;29;29;25;25;29; | 2025-10-17 | 0 | 0 | 0 |  |  |  | FALSE | 0.01 | 8 | 0.01 | 0 | 1000 |  | 10 |  | 50 |  | 10 |  | 2000 | 2 | 8.220000267 | 21 | 0 | 0 |  | CC |  | 50 | [7 empty] | FALSE | [7 empty] | 1.6 | 1 | 1 | 0.55 | 0 |  |  | CP Ti Gr3 | 13 | 8 | 250 | [13 empty] | Pegado | 0 | 2.68 | [8 empty] | 0 | 0 | 0 | 1 | 0 | 0 | 0 | 0 | 0 | 0 | 0 |  | 2 |  |  |  |  | D
5828 | ITP_CELDA_YASKAWA_02 | Prog = 13 | 13 | 0 | 13 | 531 | 0 | 25 | 82;82;328;328;621;621;835;835;882;882;864;864;840;840;820;820;831;831;829;829;831;831;844;844;826; | 25;25;21;21;25;25;16;16;25;25;33;33;25;25;29;29;25;25;21;21;12;12;33;33;21; | 2025-10-17 | 0 | 0 | 0 |  |  |  | FALSE | 0.01 | 8 | 0.01 | 0 | 1000 |  | 10 |  | 50 |  | 10 |  | 2000 | 2 | 8.199999809 | 25 | 0 | 0 |  | CC |  | 50 | [7 empty] | FALSE | [7 empty] | 1.6 | 1 | 1 | 0.55 | 0 |  |  | CP Ti Gr3 | 13 | 8 | 250 | [13 empty] | Pegado | 0 | 2.68 | [8 empty] | 0 | 0 | 0 | 1 | 0 | 0 | 0 | 0 | 0 | 0 | 0 |  | 2 |  |  |  |  | D
5829 | ITP_CELDA_YASKAWA_02 | Prog = 13 | 13 | 0 | 13 | 532 | 0 | 25 | 89;89;332;332;614;614;829;829;875;875;862;862;844;844;826;826;820;820;833;833;826;826;842;842;806; | 21;21;25;25;25;25;25;25;25;25;21;21;21;21;21;21;21;21;16;16;25;25;25;25;21; | 2025-10-17 | 0 | 0 | 0 |  |  |  | FALSE | 0.01 | 8 | 0.01 | 0 | 1000 |  | 10 |  | 50 |  | 10 |  | 2000 | 2 | 8.199999809 | 25 | 0 | 0 |  | CC |  | 50 | [7 empty] | FALSE | [7 empty] | 1.6 | 1 | 1 | 0.55 | 0 |  |  | CP Ti Gr3 | 13 | 8 | 250 | [13 empty] | Pegado | 0 | 2.68 | [8 empty] | 0 | 0 | 0 | 1 | 0 | 0 | 0 | 0 | 0 | 0 | 0 |  | 2 |  |  |  |  | D
5830 | ITP_CELDA_YASKAWA_02 | Prog = 13 | 13 | 0 | 13 | 533 | 0 | 25 | 91;91;335;335;607;607;844;844;884;884;867;867;840;840;831;831;829;829;822;822;826;826;813;813;840; | 21;21;29;29;25;25;25;25;25;25;29;29;21;21;25;25;21;21;29;29;29;29;33;33;29; | 2025-10-17 | 0 | 0 | 0 |  |  |  | FALSE | 0.01 | 8 | 0.01 | 0 | 1000 |  | 10 |  | 50 |  | 10 |  | 2000 | 2 | 8.210000038 | 25 | 0 | 0 |  | CC |  | 50 | [7 empty] | FALSE | [7 empty] | 1.6 | 1 | 1 | 0.55 | 0 |  |  | CP Ti Gr3 | 13 | 8 | 250 | [13 empty] | Pegado | 0 | 2.68 | [8 empty] | 0 | 0 | 0 | 1 | 0 | 0 | 0 | 0 | 0 | 0 | 0 |  | 2 |  |  |  |  | D
5831 | ITP_CELDA_YASKAWA_02 | Prog = 13 | 13 | 0 | 13 | 534 | 0 | 25 | 109;109;364;364;620;620;812;812;875;875;885;885;866;866;866;866;848;848;857;857;857;857;857;857;866; | 21;21;16;16;16;16;16;16;12;12;21;21;12;12;12;12;12;12;16;16;25;25;16;16;8; | 2025-10-17 | 0 | 0 | 0 |  |  |  | FALSE | 0.01 | 8.25 | 0.01 | 0 | 1000 |  | 10 |  | 50 |  | 10 |  | 2000 | 2 | 8.470000267 | 16 | 0 | 0 |  | CC |  | 50 | [7 empty] | FALSE | [7 empty] | 1.6 | 1 | 1 | 0.55 | 0 |  |  | CP Ti Gr3 | 13 | 8.25 | 250 | [13 empty] | Pegado | 0 | 2.68 | [8 empty] | 0 | 0 | 0 | 1 | 0 | 0 | 0 | 0 | 0 | 0 | 0 |  | 2 |  |  |  |  | D
5832 | ITP_CELDA_YASKAWA_02 | Prog = 13 | 13 | 0 | 13 | 535 | 0 | 25 | 118;118;392;392;629;629;802;802;866;866;875;875;875;875;866;866;848;848;875;875;866;866;866;866;821; | 25;25;16;16;12;12;21;21;16;16;12;12;21;21;16;16;12;12;16;16;8;8;21;21;21; | 2025-10-17 | 0 | 0 | 0 |  |  |  | FALSE | 0.01 | 8.25 | 0.01 | 0 | 1000 |  | 10 |  | 50 |  | 10 |  | 2000 | 2 | 8.5 | 16 | 0 | 0 |  | CC |  | 50 | [7 empty] | FALSE | [7 empty] | 1.6 | 1 | 1 | 0.55 | 0 |  |  | CP Ti Gr3 | 13 | 8.25 | 250 | [13 empty] | Pegado | 0 | 2.68 | [8 empty] | 0 | 0 | 0 | 1 | 0 | 0 | 0 | 0 | 0 | 0 | 0 |  | 2 |  |  |  |  | D
5833 | ITP_CELDA_YASKAWA_02 | Prog = 13 | 13 | 0 | 13 | 536 | 0 | 25 | 118;118;392;392;656;656;775;775;866;866;875;875;866;866;848;848;875;875;866;866;866;866;885;885;875; | 25;25;25;25;21;21;16;16;12;12;8;8;12;12;8;8;8;8;16;16;12;12;16;16;16; | 2025-10-17 | 0 | 0 | 0 |  |  |  | FALSE | 0.01 | 8.25 | 0.01 | 0 | 1000 |  | 10 |  | 50 |  | 10 |  | 2000 | 2 | 8.470000267 | 16 | 0 | 0 |  | CC |  | 50 | [7 empty] | FALSE | [7 empty] | 1.6 | 1 | 1 | 0.55 | 0 |  |  | CP Ti Gr3 | 13 | 8.25 | 250 | [13 empty] | Pegado | 0 | 2.68 | [8 empty] | 0 | 0 | 0 | 1 | 0 | 0 | 0 | 0 | 0 | 0 | 0 |  | 2 |  |  |  |  | D
5834 | ITP_CELDA_YASKAWA_02 | Prog = 13 | 13 | 0 | 13 | 537 | 0 | 25 | 127;127;410;410;611;611;812;812;875;875;875;875;875;875;857;857;848;848;857;857;866;866;866;866;830; | 16;16;25;25;21;21;21;21;8;8;12;12;12;12;8;8;12;12;8;8;12;12;12;12;25; | 2025-10-17 | 0 | 0 | 0 |  |  |  | FALSE | 0.01 | 8.25 | 0.01 | 0 | 1000 |  | 10 |  | 50 |  | 10 |  | 2000 | 2 | 8.470000267 | 16 | 0 | 0 |  | CC |  | 50 | [7 empty] | FALSE | [7 empty] | 1.6 | 1 | 1 | 0.55 | 0 |  |  | CP Ti Gr3 | 13 | 8.25 | 250 | [13 empty] | Pegado | 0 | 2.68 | [8 empty] | 0 | 0 | 0 | 1 | 0 | 0 | 0 | 0 | 0 | 0 | 0 |  | 2 |  |  |  |  | D
5835 | ITP_CELDA_YASKAWA_02 | Prog = 13 | 13 | 0 | 13 | 538 | 0 | 26 | 82;82;321;321;627;627;791;791;867;867;853;853;829;829;817;817;811;811;822;822;820;820;829;829;846;846; | 21;21;21;21;21;21;25;25;25;25;21;21;21;21;21;21;25;25;25;25;21;21;25;25;25;25; | 2025-10-17 | 0 | 0 | 0 |  |  |  | FALSE | 0.01 | 7.900000095 | 0.01 | 0 | 1000 |  | 10 |  | 53 |  | 10 |  | 2000 | 2 | 8.090000153 | 21 | 0 | 0 |  | CC |  | 52 | [7 empty] | FALSE | [7 empty] | 1.6 | 1 | 1 | 0.55 | 0 |  |  | CP Ti Gr3 | 13 | 7.900000095 | 250 | [13 empty] | Pegado | 0 | 2.68 | [8 empty] | 0 | 0 | 0 | 1 | 0 | 0 | 0 | 0 | 0 | 0 | 0 |  | 2 |  |  |  |  | D
5836 | ITP_CELDA_YASKAWA_02 | Prog = 13 | 13 | 0 | 13 | 539 | 0 | 26 | 89;89;339;339;645;645;797;797;855;855;851;851;826;826;820;820;815;815;813;813;824;824;822;822;831;831; | 25;25;16;16;25;25;25;25;21;21;25;25;21;21;33;33;25;25;25;25;25;25;25;25;21;21; | 2025-10-17 | 0 | 0 | 0 |  |  |  | FALSE | 0.01 | 7.900000095 | 0.01 | 0 | 1000 |  | 10 |  | 53 |  | 10 |  | 2000 | 2 | 8.079999924 | 25 | 0 | 0 |  | CC |  | 52 | [7 empty] | FALSE | [7 empty] | 1.6 | 1 | 1 | 0.55 | 0 |  |  | CP Ti Gr3 | 13 | 7.900000095 | 250 | [13 empty] | Pegado | 0 | 2.68 | [8 empty] | 0 | 0 | 0 | 1 | 0 | 0 | 0 | 0 | 0 | 0 | 0 |  | 2 |  |  |  |  | D
5837 | ITP_CELDA_YASKAWA_02 | Prog = 13 | 13 | 0 | 13 | 540 | 0 | 26 | 89;89;339;339;654;654;799;799;867;867;837;837;820;820;808;808;813;813;824;824;815;815;824;824;808;808; | 21;21;25;25;29;29;29;29;25;25;21;21;21;21;25;25;25;25;25;25;25;25;21;21;21;21; | 2025-10-17 | 0 | 0 | 0 |  |  |  | FALSE | 0.01 | 7.900000095 | 0.01 | 0 | 1000 |  | 10 |  | 53 |  | 10 |  | 2000 | 2 | 8.050000191 | 25 | 0 | 0 |  | CC |  | 52 | [7 empty] | FALSE | [7 empty] | 1.6 | 1 | 1 | 0.55 | 0 |  |  | CP Ti Gr3 | 13 | 7.900000095 | 250 | [13 empty] | Pegado | 0 | 2.68 | [8 empty] | 0 | 0 | 0 | 1 | 0 | 0 | 0 | 0 | 0 | 0 | 0 |  | 2 |  |  |  |  | D
5838 | ITP_CELDA_YASKAWA_02 | Prog = 13 | 13 | 0 | 13 | 541 | 0 | 26 | 84;84;344;344;656;656;802;802;862;862;855;855;829;829;820;820;815;815;804;804;824;824;817;817;826;826; | 21;21;21;21;21;21;25;25;25;25;25;25;25;25;25;25;25;25;25;25;21;21;25;25;33;33; | 2025-10-17 | 0 | 0 | 0 |  |  |  | FALSE | 0.01 | 7.900000095 | 0.01 | 0 | 1000 |  | 10 |  | 53 |  | 10 |  | 2000 | 2 | 8.079999924 | 25 | 0 | 0 |  | CC |  | 52 | [7 empty] | FALSE | [7 empty] | 1.6 | 1 | 1 | 0.55 | 0 |  |  | CP Ti Gr3 | 13 | 7.900000095 | 250 | [13 empty] | Pegado | 0 | 2.68 | [8 empty] | 0 | 0 | 0 | 1 | 0 | 0 | 0 | 0 | 0 | 0 | 0 |  | 2 |  |  |  |  | D
5896 | ITP_CELDA_YASKAWA_02 | Prog = 13 | 13 | 0 | 13 | 1 | 0 | 25 | 85;85;326;326;596;596;749;749;792;792;783;783;778;778;771;771;776;776;783;783;778;778;789;789;780; | 21;21;21;21;25;25;29;29;21;21;25;25;21;21;33;33;29;29;29;29;21;21;12;12;25; | 2025-10-17 | 0 | 0 | 0 |  |  |  | FALSE | 0.01 | 7.5 | 0.01 | 0 | 1000 |  | 10 |  | 50 |  | 10 |  | 2000 | 2 | 7.619999886 | 25 | 0 | 0 |  | CC |  | 50 | [7 empty] | FALSE | [7 empty] | 1.6 | 1 | 1 | 0.55 | 0 |  |  | CP Ti Gr3 | 13 | 7.5 | 250 | [13 empty] | Pegado | 0 | 2.68 | [8 empty] | 0 | 0 | 0 | 1 | 0 | 0 | 0 | 0 | 0 | 0 | 0 |  | 2 |  |  |  |  | D
5897 | ITP_CELDA_YASKAWA_02 | Prog = 13 | 13 | 0 | 13 | 2 | 0 | 25 | 92;92;346;346;605;605;753;753;785;785;796;796;778;778;780;780;767;767;780;780;778;778;783;783;756; | 25;25;25;25;16;16;29;29;29;29;29;29;29;29;29;29;25;25;29;29;25;25;25;25;25; | 2025-10-17 | 0 | 0 | 0 |  |  |  | FALSE | 0.01 | 7.5 | 0.01 | 0 | 1000 |  | 10 |  | 50 |  | 10 |  | 2000 | 2 | 7.619999886 | 25 | 0 | 0 |  | CC |  | 50 | [7 empty] | FALSE | [7 empty] | 1.6 | 1 | 1 | 0.55 | 0 |  |  | CP Ti Gr3 | 13 | 7.5 | 250 | [13 empty] | Pegado | 0 | 2.68 | [8 empty] | 0 | 0 | 0 | 1 | 0 | 0 | 0 | 0 | 0 | 0 | 0 |  | 2 |  |  |  |  | D
5898 | ITP_CELDA_YASKAWA_02 | Prog = 13 | 13 | 0 | 13 | 3 | 0 | 25 | 90;90;344;344;612;612;762;762;785;785;778;778;787;787;771;771;780;780;771;771;776;776;760;760;792; | 21;21;25;25;21;21;21;21;25;25;33;33;25;25;33;33;25;25;29;29;29;29;46;46;33; | 2025-10-17 | 0 | 0 | 0 |  |  |  | FALSE | 0.01 | 7.5 | 0.01 | 0 | 1000 |  | 10 |  | 50 |  | 10 |  | 2000 | 2 | 7.610000134 | 25 | 0 | 0 |  | CC |  | 50 | [7 empty] | FALSE | [7 empty] | 1.6 | 1 | 1 | 0.55 | 0 |  |  | CP Ti Gr3 | 13 | 7.5 | 250 | [13 empty] | Pegado | 0 | 2.68 | [8 empty] | 0 | 0 | 0 | 1 | 0 | 0 | 0 | 0 | 0 | 0 | 0 |  | 2 |  |  |  |  | D
5899 | ITP_CELDA_YASKAWA_02 | Prog = 13 | 13 | 0 | 13 | 4 | 0 | 25 | 94;94;344;344;605;605;756;756;796;796;798;798;783;783;780;780;769;769;776;776;780;780;787;787;756; | 21;21;25;25;29;29;21;21;25;25;21;21;29;29;25;25;21;21;25;25;16;16;29;29;25; | 2025-10-17 | 0 | 0 | 0 |  |  |  | FALSE | 0.01 | 7.5 | 0.01 | 0 | 1000 |  | 10 |  | 50 |  | 10 |  | 2000 | 2 | 7.639999866 | 25 | 0 | 0 |  | CC |  | 50 | [7 empty] | FALSE | [7 empty] | 1.6 | 1 | 1 | 0.55 | 0 |  |  | CP Ti Gr3 | 13 | 7.5 | 250 | [13 empty] | Pegado | 0 | 2.68 | [8 empty] | 0 | 0 | 0 | 1 | 0 | 0 | 0 | 0 | 0 | 0 | 0 |  | 2 |  |  |  |  | D
5900 | ITP_CELDA_YASKAWA_02 | Prog = 13 | 13 | 0 | 13 | 5 | 0 | 25 | 91;91;376;376;597;597;808;808;873;873;863;863;882;882;863;863;863;863;854;854;873;873;937;937;937; | 21;21;16;16;21;21;12;12;8;8;12;12;8;8;21;21;16;16;16;16;12;12;16;16;8; | 2025-10-17 | 0 | 0 | 0 |  |  |  | FALSE | 0.01 | 8.25 | 0.01 | 0 | 1000 |  | 10 |  | 50 |  | 10 |  | 2000 | 2 | 8.550000191 | 16 | 0 | 0 |  | CC |  | 50 | [7 empty] | FALSE | [7 empty] | 1.6 | 1 | 1 | 0.55 | 0 |  |  | CP Ti Gr3 | 13 | 8.25 | 250 | [13 empty] | Pegado | 0 | 2.68 | [8 empty] | 0 | 0 | 0 | 1 | 0 | 0 | 0 | 0 | 0 | 0 | 0 |  | 2 |  |  |  |  | D
5901 | ITP_CELDA_YASKAWA_02 | Prog = 13 | 13 | 0 | 13 | 6 | 0 | 25 | 119;119;376;376;689;689;817;817;863;863;882;882;873;873;854;854;854;854;863;863;854;854;882;882;845; | 16;16;25;25;16;16;16;16;16;16;8;8;29;29;12;12;16;16;16;16;12;12;4;4;21; | 2025-10-17 | 0 | 0 | 0 |  |  |  | FALSE | 0.01 | 8.25 | 0.01 | 0 | 1000 |  | 10 |  | 50 |  | 10 |  | 2000 | 2 | 8.43999958 | 16 | 0 | 0 |  | CC |  | 50 | [7 empty] | FALSE | [7 empty] | 1.6 | 1 | 1 | 0.55 | 0 |  |  | CP Ti Gr3 | 13 | 8.25 | 250 | [13 empty] | Pegado | 0 | 2.68 | [8 empty] | 0 | 0 | 0 | 1 | 0 | 0 | 0 | 0 | 0 | 0 | 0 |  | 2 |  |  |  |  | D
5902 | ITP_CELDA_YASKAWA_02 | Prog = 13 | 13 | 0 | 13 | 7 | 0 | 25 | 110;110;395;395;652;652;836;836;873;873;882;882;863;863;854;854;845;845;863;863;863;863;863;863;827; | 25;25;21;21;21;21;12;12;8;8;16;16;16;16;25;25;12;12;12;12;16;16;21;21;8; | 2025-10-17 | 0 | 0 | 0 |  |  |  | FALSE | 0.01 | 8.25 | 0.01 | 0 | 1000 |  | 10 |  | 50 |  | 10 |  | 2000 | 2 | 8.460000038 | 16 | 0 | 0 |  | CC |  | 50 | [7 empty] | FALSE | [7 empty] | 1.6 | 1 | 1 | 0.55 | 0 |  |  | CP Ti Gr3 | 13 | 8.25 | 250 | [13 empty] | Pegado | 0 | 2.68 | [8 empty] | 0 | 0 | 0 | 1 | 0 | 0 | 0 | 0 | 0 | 0 | 0 |  | 2 |  |  |  |  | D
5903 | ITP_CELDA_YASKAWA_02 | Prog = 13 | 13 | 0 | 13 | 8 | 0 | 25 | 110;110;422;422;643;643;836;836;873;873;891;891;873;873;854;854;845;845;845;845;854;854;854;854;854; | 16;16;21;21;16;16;12;12;16;16;12;12;16;16;21;21;16;16;12;12;12;12;4;4;16; | 2025-10-17 | 0 | 0 | 0 |  |  |  | FALSE | 0.01 | 8.25 | 0.01 | 0 | 1000 |  | 10 |  | 50 |  | 10 |  | 2000 | 2 | 8.460000038 | 16 | 0 | 0 |  | CC |  | 50 | [7 empty] | FALSE | [7 empty] | 1.6 | 1 | 1 | 0.55 | 0 |  |  | CP Ti Gr3 | 13 | 8.25 | 250 | [13 empty] | Pegado | 0 | 2.68 | [8 empty] | 0 | 0 | 0 | 1 | 0 | 0 | 0 | 0 | 0 | 0 | 0 |  | 2 |  |  |  |  | D
5904 | ITP_CELDA_YASKAWA_02 | Prog = 13 | 13 | 0 | 13 | 9 | 0 | 26 | 94;94;342;342;634;634;762;762;830;830;825;825;814;814;807;807;805;805;816;816;814;814;814;814;837;837; | 21;21;25;25;25;25;29;29;21;21;16;16;25;25;21;21;21;21;25;25;25;25;25;25;25;25; | 2025-10-17 | 0 | 0 | 0 |  |  |  | FALSE | 0.01 | 7.800000191 | 0.01 | 0 | 1000 |  | 10 |  | 52 |  | 10 |  | 2000 | 2 | 7.960000038 | 25 | 0 | 0 |  | CC |  | 52 | [7 empty] | FALSE | [7 empty] | 1.6 | 1 | 1 | 0.55 | 0 |  |  | CP Ti Gr3 | 13 | 7.800000191 | 250 | [13 empty] | Pegado | 0 | 2.68 | [8 empty] | 0 | 0 | 0 | 1 | 0 | 0 | 0 | 0 | 0 | 0 | 0 |  | 2 |  |  |  |  | D
5905 | ITP_CELDA_YASKAWA_02 | Prog = 13 | 13 | 0 | 13 | 10 | 0 | 26 | 108;108;366;366;639;639;762;762;825;825;834;834;816;816;810;810;810;810;801;801;810;810;807;807;812;812; | 25;25;25;25;21;21;29;29;25;25;25;25;21;21;29;29;29;29;21;21;25;25;25;25;29;29; | 2025-10-17 | 0 | 0 | 0 |  |  |  | FALSE | 0.01 | 7.800000191 | 0.01 | 0 | 1000 |  | 10 |  | 52 |  | 10 |  | 2000 | 2 | 7.960000038 | 25 | 0 | 0 |  | CC |  | 52 | [7 empty] | FALSE | [7 empty] | 1.6 | 1 | 1 | 0.55 | 0 |  |  | CP Ti Gr3 | 13 | 7.800000191 | 250 | [13 empty] | Pegado | 0 | 2.68 | [8 empty] | 0 | 0 | 0 | 1 | 0 | 0 | 0 | 0 | 0 | 0 | 0 |  | 2 |  |  |  |  | D
5906 | ITP_CELDA_YASKAWA_02 | Prog = 13 | 13 | 0 | 13 | 11 | 0 | 26 | 103;103;364;364;648;648;762;762;837;837;830;830;816;816;798;798;803;803;812;812;810;810;812;812;825;825; | 21;21;29;29;21;21;29;29;25;25;25;25;29;29;21;21;25;25;21;21;25;25;29;29;33;33; | 2025-10-17 | 0 | 0 | 0 |  |  |  | FALSE | 0.01 | 7.800000191 | 0.01 | 0 | 1000 |  | 10 |  | 52 |  | 10 |  | 2000 | 2 | 7.949999809 | 25 | 0 | 0 |  | CC |  | 52 | [7 empty] | FALSE | [7 empty] | 1.6 | 1 | 1 | 0.55 | 0 |  |  | CP Ti Gr3 | 13 | 7.800000191 | 250 | [13 empty] | Pegado | 0 | 2.68 | [8 empty] | 0 | 0 | 0 | 1 | 0 | 0 | 0 | 0 | 0 | 0 | 0 |  | 2 |  |  |  |  | D
5907 | ITP_CELDA_YASKAWA_02 | Prog = 13 | 13 | 0 | 13 | 12 | 0 | 26 | 110;110;380;380;650;650;765;765;828;828;830;830;816;816;812;812;803;803;803;803;805;805;805;805;812;812; | 25;25;29;29;29;29;29;29;29;29;29;29;25;25;25;25;25;25;25;25;25;25;25;25;29;29; | 2025-10-17 | 0 | 0 | 0 |  |  |  | FALSE | 0.01 | 7.800000191 | 0.01 | 0 | 1000 |  | 10 |  | 52 |  | 10 |  | 2000 | 2 | 7.949999809 | 25 | 0 | 0 |  | CC |  | 52 | [7 empty] | FALSE | [7 empty] | 1.6 | 1 | 1 | 0.55 | 0 |  |  | CP Ti Gr3 | 13 | 7.800000191 | 250 | [13 empty] | Pegado | 0 | 2.68 | [8 empty] | 0 | 0 | 0 | 1 | 0 | 0 | 0 | 0 | 0 | 0 | 0 |  | 2 |  |  |  |  | D
5963 | ITP_CELDA_YASKAWA_02 | Prog = 13 | 13 | 0 | 13 | 68 | 0 | 25 | 73;73;294;294;606;606;854;854;909;909;900;900;882;882;863;863;854;854;854;854;863;863;873;873;863; | 29;29;16;16;21;21;12;12;12;12;8;8;12;12;12;12;12;12;12;12;12;12;12;12;21; | 2025-10-17 | 0 | 0 | 0 |  |  |  | FALSE | 0.01 | 8.25 | 0.01 | 0 | 1000 |  | 10 |  | 50 |  | 10 |  | 2000 | 2 | 8.56000042 | 16 | 0 | 0 |  | CC |  | 50 | [7 empty] | FALSE | [7 empty] | 1.6 | 1 | 1 | 0.55 | 0 |  |  | CP Ti Gr3 | 13 | 8.25 | 250 | [13 empty] | Pegado | 0 | 2.68 | [8 empty] | 0 | 0 | 0 | 1 | 0 | 0 | 0 | 0 | 0 | 0 | 0 |  | 2 |  |  |  |  | D
5964 | ITP_CELDA_YASKAWA_02 | Prog = 13 | 13 | 0 | 13 | 69 | 0 | 25 | 73;73;294;294;606;606;863;863;909;909;900;900;882;882;873;873;873;873;854;854;854;854;854;854;854; | 21;21;16;16;12;12;21;21;16;16;16;16;8;8;16;16;16;16;12;12;16;16;12;12;8; | 2025-10-17 | 0 | 0 | 0 |  |  |  | FALSE | 0.01 | 8.25 | 0.01 | 0 | 1000 |  | 10 |  | 50 |  | 10 |  | 2000 | 2 | 8.56000042 | 16 | 0 | 0 |  | CC |  | 50 | [7 empty] | FALSE | [7 empty] | 1.6 | 1 | 1 | 0.55 | 0 |  |  | CP Ti Gr3 | 13 | 8.25 | 250 | [13 empty] | Pegado | 0 | 2.68 | [8 empty] | 0 | 0 | 0 | 1 | 0 | 0 | 0 | 0 | 0 | 0 | 0 |  | 2 |  |  |  |  | D
5965 | ITP_CELDA_YASKAWA_02 | Prog = 13 | 13 | 0 | 13 | 70 | 0 | 25 | 73;73;312;312;606;606;854;854;891;891;900;900;891;891;882;882;854;854;863;863;863;863;863;863;827; | 16;16;25;25;8;8;16;16;12;12;12;12;12;12;12;12;16;16;12;12;12;12;8;8;0; | 2025-10-17 | 0 | 0 | 0 |  |  |  | FALSE | 0.01 | 8.25 | 0.01 | 0 | 1000 |  | 10 |  | 50 |  | 10 |  | 2000 | 2 | 8.529999733 | 16 | 0 | 0 |  | CC |  | 50 | [7 empty] | FALSE | [7 empty] | 1.6 | 1 | 1 | 0.55 | 0 |  |  | CP Ti Gr3 | 13 | 8.25 | 250 | [13 empty] | Pegado | 0 | 2.68 | [8 empty] | 0 | 0 | 0 | 1 | 0 | 0 | 0 | 0 | 0 | 0 | 0 |  | 2 |  |  |  |  | D
5966 | ITP_CELDA_YASKAWA_02 | Prog = 13 | 13 | 0 | 13 | 71 | 0 | 25 | 55;55;330;330;578;578;882;882;909;909;891;891;873;873;882;882;863;863;854;854;854;854;863;863;854; | 25;25;16;16;16;16;21;21;16;16;12;12;16;16;16;16;12;12;16;16;16;16;21;21;12; | 2025-10-17 | 0 | 0 | 0 |  |  |  | FALSE | 0.01 | 8.25 | 0.01 | 0 | 1000 |  | 10 |  | 50 |  | 10 |  | 2000 | 2 | 8.529999733 | 16 | 0 | 0 |  | CC |  | 50 | [7 empty] | FALSE | [7 empty] | 1.6 | 1 | 1 | 0.55 | 0 |  |  | CP Ti Gr3 | 13 | 8.25 | 250 | [13 empty] | Pegado | 0 | 2.68 | [8 empty] | 0 | 0 | 0 | 1 | 0 | 0 | 0 | 0 | 0 | 0 | 0 |  | 2 |  |  |  |  | D
5968 | ITP_CELDA_YASKAWA_02 | Prog = 13 | 13 | 0 | 13 | 73 | 0 | 25 | 73;73;294;294;606;606;845;845;918;918;891;891;882;882;854;854;854;854;854;854;854;854;873;873;845; | 25;25;12;12;21;21;16;16;21;21;16;16;12;12;12;12;16;16;16;16;12;12;16;16;12; | 2025-10-17 | 0 | 0 | 0 |  |  |  | FALSE | 0.01 | 8.25 | 0.01 | 0 | 1000 |  | 10 |  | 50 |  | 10 |  | 2000 | 2 | 8.529999733 | 16 | 0 | 0 |  | CC |  | 50 | [7 empty] | FALSE | [7 empty] | 1.6 | 1 | 1 | 0.55 | 0 |  |  | CP Ti Gr3 | 13 | 8.25 | 250 | [13 empty] | Pegado | 0 | 2.68 | [8 empty] | 0 | 0 | 0 | 1 | 0 | 0 | 0 | 0 | 0 | 0 | 0 |  | 2 |  |  |  |  | D
5969 | ITP_CELDA_YASKAWA_02 | Prog = 13 | 13 | 0 | 13 | 74 | 0 | 25 | 55;55;294;294;597;597;882;882;928;928;891;891;891;891;863;863;863;863;863;863;854;854;836;836;882; | 21;21;25;25;21;21;8;8;16;16;12;12;8;8;12;12;12;12;21;21;8;8;21;21;16; | 2025-10-17 | 0 | 0 | 0 |  |  |  | FALSE | 0.01 | 8.25 | 0.01 | 0 | 1000 |  | 10 |  | 50 |  | 10 |  | 2000 | 2 | 8.56000042 | 16 | 0 | 0 |  | CC |  | 50 | [7 empty] | FALSE | [7 empty] | 1.6 | 1 | 1 | 0.55 | 0 |  |  | CP Ti Gr3 | 13 | 8.25 | 250 | [13 empty] | Sin defecto |  | 2.68 | [8 empty] | 0 | 0 | 0 | 0 | 0 | 0 | 0 | 0 | 0 | 0 | 0 |  | 0 |  |  |  |  | D
5970 | ITP_CELDA_YASKAWA_02 | Prog = 13 | 13 | 0 | 13 | 75 | 0 | 25 | 73;73;321;321;588;588;873;873;891;891;891;891;891;891;863;863;863;863;854;854;845;845;827;827;863; | 21;21;25;25;16;16;12;12;12;12;16;16;16;16;16;16;16;16;12;12;21;21;33;33;8; | 2025-10-17 | 0 | 0 | 0 |  |  |  | FALSE | 0.01 | 8.25 | 0.01 | 0 | 1000 |  | 10 |  | 50 |  | 10 |  | 2000 | 2 | 8.529999733 | 16 | 0 | 0 |  | CC |  | 50 | [7 empty] | FALSE | [7 empty] | 1.6 | 1 | 1 | 0.55 | 0 |  |  | CP Ti Gr3 | 13 | 8.25 | 250 | [13 empty] | Sin defecto |  | 2.68 | [8 empty] | 0 | 0 | 0 | 0 | 0 | 0 | 0 | 0 | 0 | 0 | 0 |  | 0 |  |  |  |  | D
5971 | ITP_CELDA_YASKAWA_02 | Prog = 13 | 13 | 0 | 13 | 76 | 0 | 25 | 45;45;303;303;643;643;873;873;909;909;900;900;873;873;863;863;873;873;863;863;863;863;900;900;863; | 21;21;16;16;21;21;12;12;12;12;12;12;12;12;4;4;12;12;16;16;21;21;21;21;21; | 2025-10-17 | 0 | 0 | 0 |  |  |  | FALSE | 0.01 | 8.25 | 0.01 | 0 | 1000 |  | 10 |  | 50 |  | 10 |  | 2000 | 2 | 8.529999733 | 16 | 0 | 0 |  | CC |  | 50 | [7 empty] | FALSE | [7 empty] | 1.6 | 1 | 1 | 0.55 | 0 |  |  | CP Ti Gr3 | 13 | 8.25 | 250 | [13 empty] | Sin defecto |  | 2.68 | [8 empty] | 0 | 0 | 0 | 0 | 0 | 0 | 0 | 0 | 0 | 0 | 0 |  | 0 |  |  |  |  | D
6027 | ITP_CELDA_YASKAWA_02 | Prog = 13 | 13 | 0 | 13 | 132 | 0 | 25 | 55;55;266;266;588;588;863;863;918;918;909;909;882;882;863;863;854;854;863;863;854;854;873;873;854; | 25;25;21;21;21;21;12;12;16;16;21;21;16;16;12;12;16;16;8;8;12;12;25;25;8; | 2025-10-17 | 0 | 0 | 0 |  |  |  | FALSE | 0.01 | 8.25 | 0.01 | 0 | 1000 |  | 10 |  | 50 |  | 10 |  | 2000 | 2 | 8.550000191 | 16 | 0 | 0 |  | CC |  | 50 | [7 empty] | FALSE | [7 empty] | 1.6 | 1 | 1 | 0.55 | 0 |  |  | CP Ti Gr3 | 13 | 8.25 | 250 | [13 empty] | Sin defecto |  | 2.68 | [8 empty] | 0 | 0 | 0 | 0 | 0 | 0 | 0 | 0 | 0 | 0 | 0 |  | 0 |  |  |  |  | D
6028 | ITP_CELDA_YASKAWA_02 | Prog = 13 | 13 | 0 | 13 | 133 | 0 | 25 | 45;45;266;266;569;569;863;863;909;909;900;900;882;882;882;882;873;873;845;845;854;854;845;845;827; | 21;21;25;25;21;21;16;16;16;16;16;16;25;25;12;12;12;12;16;16;12;12;12;12;12; | 2025-10-17 | 0 | 0 | 0 |  |  |  | FALSE | 0.01 | 8.25 | 0.01 | 0 | 1000 |  | 10 |  | 50 |  | 10 |  | 2000 | 2 | 8.579999924 | 16 | 0 | 0 |  | CC |  | 50 | [7 empty] | FALSE | [7 empty] | 1.6 | 1 | 1 | 0.55 | 0 |  |  | CP Ti Gr3 | 13 | 8.25 | 250 | [13 empty] | Sin defecto |  | 2.68 | [8 empty] | 0 | 0 | 0 | 0 | 0 | 0 | 0 | 0 | 0 | 0 | 0 |  | 0 |  |  |  |  | D
6029 | ITP_CELDA_YASKAWA_02 | Prog = 13 | 13 | 0 | 13 | 134 | 0 | 25 | 82;82;312;312;615;615;845;845;891;891;900;900;873;873;863;863;854;854;863;863;863;863;873;873;836; | 16;16;21;21;16;16;16;16;16;16;16;16;16;16;12;12;25;25;12;12;8;8;12;12;16; | 2025-10-17 | 0 | 0 | 0 |  |  |  | FALSE | 0.01 | 8.25 | 0.01 | 0 | 1000 |  | 10 |  | 50 |  | 10 |  | 2000 | 2 | 8.529999733 | 16 | 0 | 0 |  | CC |  | 50 | [7 empty] | FALSE | [7 empty] | 1.6 | 1 | 1 | 0.55 | 0 |  |  | CP Ti Gr3 | 13 | 8.25 | 250 | [13 empty] | Sin defecto |  | 2.68 | [8 empty] | 0 | 0 | 0 | 0 | 0 | 0 | 0 | 0 | 0 | 0 | 0 |  | 0 |  |  |  |  | D
6030 | ITP_CELDA_YASKAWA_02 | Prog = 13 | 13 | 0 | 13 | 135 | 0 | 25 | 64;64;303;303;606;606;863;863;891;891;909;909;882;882;873;873;863;863;845;845;854;854;863;863;854; | 21;21;21;21;16;16;16;16;12;12;16;16;16;16;16;16;8;8;16;16;8;8;8;8;16; | 2025-10-17 | 0 | 0 | 0 |  |  |  | FALSE | 0.01 | 8.25 | 0.01 | 0 | 1000 |  | 10 |  | 50 |  | 10 |  | 2000 | 2 | 8.550000191 | 16 | 0 | 0 |  | CC |  | 50 | [7 empty] | FALSE | [7 empty] | 1.6 | 1 | 1 | 0.55 | 0 |  |  | CP Ti Gr3 | 13 | 8.25 | 250 | [13 empty] | Sin defecto |  | 2.68 | [8 empty] | 0 | 0 | 0 | 0 | 0 | 0 | 0 | 0 | 0 | 0 | 0 |  | 0 |  |  |  |  | D
6032 | ITP_CELDA_YASKAWA_02 | Prog = 13 | 13 | 0 | 13 | 137 | 0 | 25 | 64;64;303;303;588;588;863;863;900;900;891;891;873;873;854;854;863;863;845;845;845;845;827;827;873; | 21;21;25;25;16;16;16;16;12;12;16;16;16;16;8;8;8;8;16;16;12;12;8;8;12; | 2025-10-17 | 0 | 0 | 0 |  |  |  | FALSE | 0.01 | 8.25 | 0.01 | 0 | 1000 |  | 10 |  | 50 |  | 10 |  | 2000 | 2 | 8.520000458 | 16 | 0 | 0 |  | CC |  | 50 | [7 empty] | FALSE | [7 empty] | 1.6 | 1 | 1 | 0.55 | 0 |  |  | CP Ti Gr3 | 13 | 8.25 | 250 | [13 empty] | Sin defecto |  | 2.68 | [8 empty] | 0 | 0 | 0 | 0 | 0 | 0 | 0 | 0 | 0 | 0 | 0 |  | 0 |  |  |  |  | D
6033 | ITP_CELDA_YASKAWA_02 | Prog = 13 | 13 | 0 | 13 | 138 | 0 | 25 | 64;64;284;284;606;606;882;882;918;918;891;891;882;882;873;873;863;863;845;845;854;854;836;836;873; | 12;12;25;25;16;16;12;12;16;16;12;12;16;16;12;12;12;12;16;16;16;16;16;16;21; | 2025-10-17 | 0 | 0 | 0 |  |  |  | FALSE | 0.01 | 8.25 | 0.01 | 0 | 1000 |  | 10 |  | 50 |  | 10 |  | 2000 | 2 | 8.550000191 | 16 | 0 | 0 |  | CC |  | 50 | [7 empty] | FALSE | [7 empty] | 1.6 | 1 | 1 | 0.55 | 0 |  |  | CP Ti Gr3 | 13 | 8.25 | 250 | [13 empty] | Sin defecto |  | 2.68 | [8 empty] | 0 | 0 | 0 | 0 | 0 | 0 | 0 | 0 | 0 | 0 | 0 |  | 0 |  |  |  |  | D
6034 | ITP_CELDA_YASKAWA_02 | Prog = 13 | 13 | 0 | 13 | 139 | 0 | 25 | 82;82;312;312;588;588;845;845;928;928;900;900;891;891;863;863;854;854;854;854;863;863;882;882;827; | 21;21;16;16;21;21;16;16;16;16;16;16;16;16;12;12;12;12;12;12;0;0;12;12;16; | 2025-10-17 | 0 | 0 | 0 |  |  |  | FALSE | 0.01 | 8.25 | 0.01 | 0 | 1000 |  | 10 |  | 50 |  | 10 |  | 2000 | 2 | 8.550000191 | 16 | 0 | 0 |  | CC |  | 50 | [7 empty] | FALSE | [7 empty] | 1.6 | 1 | 1 | 0.55 | 0 |  |  | CP Ti Gr3 | 13 | 8.25 | 250 | [13 empty] | Sin defecto |  | 2.68 | [8 empty] | 0 | 0 | 0 | 0 | 0 | 0 | 0 | 0 | 0 | 0 | 0 |  | 0 |  |  |  |  | D
6035 | ITP_CELDA_YASKAWA_02 | Prog = 13 | 13 | 0 | 13 | 140 | 0 | 25 | 82;82;330;330;578;578;854;854;918;918;918;918;891;891;863;863;854;854;836;836;854;854;845;845;882; | 25;25;25;25;16;16;12;12;16;16;16;16;16;16;16;16;12;12;4;4;16;16;21;21;21; | 2025-10-17 | 0 | 0 | 0 |  |  |  | FALSE | 0.01 | 8.25 | 0.01 | 0 | 1000 |  | 10 |  | 50 |  | 10 |  | 2000 | 2 | 8.56000042 | 16 | 0 | 0 |  | CC |  | 50 | [7 empty] | FALSE | [7 empty] | 1.6 | 1 | 1 | 0.55 | 0 |  |  | CP Ti Gr3 | 13 | 8.25 | 250 | [13 empty] | Sin defecto |  | 2.68 | [8 empty] | 0 | 0 | 0 | 0 | 0 | 0 | 0 | 0 | 0 | 0 | 0 |  | 0 |  |  |  |  | D
6091 | ITP_CELDA_YASKAWA_02 | Prog = 13 | 13 | 0 | 13 | 196 | 0 | 25 | 64;64;275;275;588;588;873;873;928;928;891;891;882;882;863;863;863;863;854;854;845;845;854;854;882; | 21;21;25;25;16;16;16;16;16;16;12;12;12;12;16;16;16;16;12;12;25;25;12;12;21; | 2025-10-17 | 0 | 0 | 0 |  |  |  | FALSE | 0.01 | 8.25 | 0.01 | 0 | 1000 |  | 10 |  | 50 |  | 10 |  | 2000 | 2 | 8.569999695 | 16 | 0 | 0 |  | CC |  | 50 | [7 empty] | FALSE | [7 empty] | 1.6 | 1 | 1 | 0.55 | 0 |  |  | CP Ti Gr3 | 13 | 8.25 | 250 | [13 empty] | Sin defecto |  | 2.68 | [8 empty] | 0 | 0 | 0 | 0 | 0 | 0 | 0 | 0 | 0 | 0 | 0 |  | 0 |  |  |  |  | D
6092 | ITP_CELDA_YASKAWA_02 | Prog = 13 | 13 | 0 | 13 | 197 | 0 | 25 | 45;45;266;266;597;597;854;854;918;918;900;900;882;882;863;863;863;863;863;863;836;836;836;836;854; | 16;16;25;25;21;21;25;25;21;21;8;8;21;21;12;12;12;12;16;16;16;16;21;21;12; | 2025-10-17 | 0 | 0 | 0 |  |  |  | FALSE | 0.01 | 8.25 | 0.01 | 0 | 1000 |  | 10 |  | 50 |  | 10 |  | 2000 | 2 | 8.569999695 | 16 | 0 | 0 |  | CC |  | 50 | [7 empty] | FALSE | [7 empty] | 1.6 | 1 | 1 | 0.55 | 0 |  |  | CP Ti Gr3 | 13 | 8.25 | 250 | [13 empty] | Sin defecto |  | 2.68 | [8 empty] | 0 | 0 | 0 | 0 | 0 | 0 | 0 | 0 | 0 | 0 | 0 |  | 0 |  |  |  |  | D
6093 | ITP_CELDA_YASKAWA_02 | Prog = 13 | 13 | 0 | 13 | 198 | 0 | 25 | 82;82;303;303;615;615;836;836;909;909;909;909;873;873;863;863;863;863;854;854;854;854;827;827;863; | 21;21;25;25;16;16;16;16;16;16;12;12;21;21;12;12;16;16;12;12;12;12;12;12;21; | 2025-10-17 | 0 | 0 | 0 |  |  |  | FALSE | 0.01 | 8.25 | 0.01 | 0 | 1000 |  | 10 |  | 50 |  | 10 |  | 2000 | 2 | 8.550000191 | 16 | 0 | 0 |  | CC |  | 50 | [7 empty] | FALSE | [7 empty] | 1.6 | 1 | 1 | 0.55 | 0 |  |  | CP Ti Gr3 | 13 | 8.25 | 250 | [13 empty] | Sin defecto |  | 2.68 | [8 empty] | 0 | 0 | 0 | 0 | 0 | 0 | 0 | 0 | 0 | 0 | 0 |  | 0 |  |  |  |  | D
6094 | ITP_CELDA_YASKAWA_02 | Prog = 13 | 13 | 0 | 13 | 199 | 0 | 25 | 64;64;303;303;578;578;863;863;918;918;900;900;891;891;863;863;873;873;863;863;845;845;863;863;845; | 21;21;21;21;21;21;12;12;21;21;12;12;21;21;12;12;16;16;12;12;12;12;12;12;25; | 2025-10-17 | 0 | 0 | 0 |  |  |  | FALSE | 0.01 | 8.25 | 0.01 | 0 | 1000 |  | 10 |  | 50 |  | 10 |  | 2000 | 2 | 8.550000191 | 16 | 0 | 0 |  | CC |  | 50 | [7 empty] | FALSE | [7 empty] | 1.6 | 1 | 1 | 0.55 | 0 |  |  | CP Ti Gr3 | 13 | 8.25 | 250 | [13 empty] | Sin defecto |  | 2.68 | [8 empty] | 0 | 0 | 0 | 0 | 0 | 0 | 0 | 0 | 0 | 0 | 0 |  | 0 |  |  |  |  | D
6096 | ITP_CELDA_YASKAWA_02 | Prog = 13 | 13 | 0 | 13 | 201 | 0 | 25 | 82;82;303;303;588;588;836;836;900;900;900;900;882;882;882;882;854;854;854;854;845;845;863;863;854; | 25;25;25;25;16;16;16;16;12;12;8;8;21;21;4;4;12;12;8;8;25;25;16;16;12; | 2025-10-17 | 0 | 0 | 0 |  |  |  | FALSE | 0.01 | 8.25 | 0.01 | 0 | 1000 |  | 10 |  | 50 |  | 10 |  | 2000 | 2 | 8.529999733 | 16 | 0 | 0 |  | CC |  | 50 | [7 empty] | FALSE | [7 empty] | 1.6 | 1 | 1 | 0.55 | 0 |  |  | CP Ti Gr3 | 13 | 8.25 | 250 | [13 empty] | Sin defecto |  | 2.68 | [8 empty] | 0 | 0 | 0 | 0 | 0 | 0 | 0 | 0 | 0 | 0 | 0 |  | 0 |  |  |  |  | D
6097 | ITP_CELDA_YASKAWA_02 | Prog = 13 | 13 | 0 | 13 | 202 | 0 | 25 | 73;73;284;284;588;588;891;891;918;918;900;900;873;873;873;873;863;863;854;854;854;854;863;863;854; | 21;21;21;21;16;16;16;16;12;12;16;16;8;8;12;12;16;16;12;12;12;12;8;8;42; | 2025-10-17 | 0 | 0 | 0 |  |  |  | FALSE | 0.01 | 8.25 | 0.01 | 0 | 1000 |  | 10 |  | 50 |  | 10 |  | 2000 | 2 | 8.56000042 | 16 | 0 | 0 |  | CC |  | 50 | [7 empty] | FALSE | [7 empty] | 1.6 | 1 | 1 | 0.55 | 0 |  |  | CP Ti Gr3 | 13 | 8.25 | 250 | [13 empty] | Sin defecto |  | 2.68 | [8 empty] | 0 | 0 | 0 | 0 | 0 | 0 | 0 | 0 | 0 | 0 | 0 |  | 0 |  |  |  |  | D
6098 | ITP_CELDA_YASKAWA_02 | Prog = 13 | 13 | 0 | 13 | 203 | 0 | 25 | 64;64;303;303;606;606;863;863;909;909;891;891;882;882;845;845;854;854;845;845;845;845;863;863;817; | 16;16;21;21;16;16;16;16;16;16;12;12;21;21;12;12;16;16;12;12;12;12;8;8;38; | 2025-10-17 | 0 | 0 | 0 |  |  |  | FALSE | 0.01 | 8.25 | 0.01 | 0 | 1000 |  | 10 |  | 50 |  | 10 |  | 2000 | 2 | 8.510000229 | 16 | 0 | 0 |  | CC |  | 50 | [7 empty] | FALSE | [7 empty] | 1.6 | 1 | 1 | 0.55 | 0 |  |  | CP Ti Gr3 | 13 | 8.25 | 250 | [13 empty] | Sin defecto |  | 2.68 | [8 empty] | 0 | 0 | 0 | 0 | 0 | 0 | 0 | 0 | 0 | 0 | 0 |  | 0 |  |  |  |  | D
6099 | ITP_CELDA_YASKAWA_02 | Prog = 13 | 13 | 0 | 13 | 204 | 0 | 25 | 73;73;312;312;615;615;873;873;918;918;909;909;863;863;873;873;854;854;854;854;854;854;863;863;845; | 25;25;21;21;21;21;12;12;16;16;8;8;12;12;16;16;12;12;21;21;12;12;16;16;8; | 2025-10-17 | 0 | 0 | 0 |  |  |  | FALSE | 0.01 | 8.25 | 0.01 | 0 | 1000 |  | 10 |  | 50 |  | 10 |  | 2000 | 2 | 8.510000229 | 16 | 0 | 0 |  | CC |  | 50 | [7 empty] | FALSE | [7 empty] | 1.6 | 1 | 1 | 0.55 | 0 |  |  | CP Ti Gr3 | 13 | 8.25 | 250 | [13 empty] | Sin defecto |  | 2.68 | [8 empty] | 0 | 0 | 0 | 0 | 0 | 0 | 0 | 0 | 0 | 0 | 0 |  | 0 |  |  |  |  | D
6155 | ITP_CELDA_YASKAWA_02 | Prog = 13 | 13 | 0 | 13 | 260 | 0 | 25 | 55;55;303;303;615;615;863;863;900;900;891;891;882;882;873;873;863;863;854;854;845;845;836;836;854; | 16;16;21;21;21;21;16;16;16;16;12;12;12;12;8;8;12;12;25;25;16;16;25;25;16; | 2025-10-17 | 0 | 0 | 0 |  |  |  | FALSE | 0.01 | 8.25 | 0.01 | 0 | 1000 |  | 10 |  | 50 |  | 10 |  | 2000 | 2 | 8.510000229 | 16 | 0 | 0 |  | CC |  | 50 | [7 empty] | FALSE | [7 empty] | 1.6 | 1 | 1 | 0.55 | 0 |  |  | CP Ti Gr3 | 13 | 8.25 | 250 | [13 empty] | Sin defecto |  | 2.68 | [8 empty] | 0 | 0 | 0 | 0 | 0 | 0 | 0 | 0 | 0 | 0 | 0 |  | 0 |  |  |  |  | D
6156 | ITP_CELDA_YASKAWA_02 | Prog = 13 | 13 | 0 | 13 | 261 | 0 | 25 | 73;73;284;284;606;606;854;854;900;900;891;891;891;891;873;873;863;863;854;854;845;845;836;836;845; | 21;21;21;21;16;16;21;21;16;16;12;12;16;16;16;16;8;8;8;8;12;12;16;16;8; | 2025-10-17 | 0 | 0 | 0 |  |  |  | FALSE | 0.01 | 8.25 | 0.01 | 0 | 1000 |  | 10 |  | 50 |  | 10 |  | 2000 | 2 | 8.539999962 | 16 | 0 | 0 |  | CC |  | 50 | [7 empty] | FALSE | [7 empty] | 1.6 | 1 | 1 | 0.55 | 0 |  |  | CP Ti Gr3 | 13 | 8.25 | 250 | [13 empty] | Sin defecto |  | 2.68 | [8 empty] | 0 | 0 | 0 | 0 | 0 | 0 | 0 | 0 | 0 | 0 | 0 |  | 0 |  |  |  |  | D
6157 | ITP_CELDA_YASKAWA_02 | Prog = 13 | 13 | 0 | 13 | 262 | 0 | 25 | 73;73;321;321;597;597;845;845;909;909;882;882;882;882;854;854;882;882;854;854;854;854;854;854;882; | 16;16;21;21;16;16;12;12;21;21;12;12;12;12;16;16;12;12;16;16;16;16;25;25;25; | 2025-10-17 | 0 | 0 | 0 |  |  |  | FALSE | 0.01 | 8.25 | 0.01 | 0 | 1000 |  | 10 |  | 50 |  | 10 |  | 2000 | 2 | 8.520000458 | 16 | 0 | 0 |  | CC |  | 50 | [7 empty] | FALSE | [7 empty] | 1.6 | 1 | 1 | 0.55 | 0 |  |  | CP Ti Gr3 | 13 | 8.25 | 250 | [13 empty] | Sin defecto |  | 2.68 | [8 empty] | 0 | 0 | 0 | 0 | 0 | 0 | 0 | 0 | 0 | 0 | 0 |  | 0 |  |  |  |  | D
6158 | ITP_CELDA_YASKAWA_02 | Prog = 13 | 13 | 0 | 13 | 263 | 0 | 25 | 82;82;321;321;615;615;863;863;918;918;900;900;873;873;873;873;854;854;854;854;845;845;827;827;882; | 25;25;16;16;16;16;21;21;8;8;8;8;12;12;12;12;8;8;21;21;12;12;12;12;16; | 2025-10-17 | 0 | 0 | 0 |  |  |  | FALSE | 0.01 | 8.25 | 0.01 | 0 | 1000 |  | 10 |  | 50 |  | 10 |  | 2000 | 2 | 8.529999733 | 16 | 0 | 0 |  | CC |  | 50 | [7 empty] | FALSE | [7 empty] | 1.6 | 1 | 1 | 0.55 | 0 |  |  | CP Ti Gr3 | 13 | 8.25 | 250 | [13 empty] | Sin defecto |  | 2.68 | [8 empty] | 0 | 0 | 0 | 0 | 0 | 0 | 0 | 0 | 0 | 0 | 0 |  | 0 |  |  |  |  | D
6160 | ITP_CELDA_YASKAWA_02 | Prog = 13 | 13 | 0 | 13 | 265 | 0 | 25 | 73;73;312;312;551;551;873;873;900;900;900;900;882;882;863;863;873;873;854;854;854;854;863;863;854; | 21;21;25;25;21;21;16;16;12;12;12;12;16;16;21;21;16;16;16;16;12;12;8;8;16; | 2025-10-17 | 0 | 0 | 0 |  |  |  | FALSE | 0.01 | 8.25 | 0.01 | 0 | 1000 |  | 10 |  | 50 |  | 10 |  | 2000 | 2 | 8.529999733 | 16 | 0 | 0 |  | CC |  | 50 | [7 empty] | FALSE | [7 empty] | 1.6 | 1 | 1 | 0.55 | 0 |  |  | CP Ti Gr3 | 13 | 8.25 | 250 | [13 empty] | Sin defecto |  | 2.68 | [8 empty] | 0 | 0 | 0 | 0 | 0 | 0 | 0 | 0 | 0 | 0 | 0 |  | 0 |  |  |  |  | D
6161 | ITP_CELDA_YASKAWA_02 | Prog = 13 | 13 | 0 | 13 | 266 | 0 | 25 | 73;73;303;303;597;597;873;873;909;909;900;900;854;854;873;873;863;863;854;854;845;845;827;827;873; | 21;21;21;21;16;16;16;16;16;16;16;16;8;8;12;12;16;16;12;12;12;12;16;16;16; | 2025-10-17 | 0 | 0 | 0 |  |  |  | FALSE | 0.01 | 8.25 | 0.01 | 0 | 1000 |  | 10 |  | 50 |  | 10 |  | 2000 | 2 | 8.550000191 | 16 | 0 | 0 |  | CC |  | 50 | [7 empty] | FALSE | [7 empty] | 1.6 | 1 | 1 | 0.55 | 0 |  |  | CP Ti Gr3 | 13 | 8.25 | 250 | [13 empty] | Sin defecto |  | 2.68 | [8 empty] | 0 | 0 | 0 | 0 | 0 | 0 | 0 | 0 | 0 | 0 | 0 |  | 0 |  |  |  |  | D
6162 | ITP_CELDA_YASKAWA_02 | Prog = 13 | 13 | 0 | 13 | 267 | 0 | 25 | 73;73;330;330;578;578;845;845;891;891;882;882;882;882;873;873;863;863;863;863;845;845;836;836;836; | 21;21;16;16;21;21;16;16;12;12;8;8;12;12;8;8;12;12;16;16;12;12;16;16;21; | 2025-10-17 | 0 | 0 | 0 |  |  |  | FALSE | 0.01 | 8.25 | 0.01 | 0 | 1000 |  | 10 |  | 50 |  | 10 |  | 2000 | 2 | 8.539999962 | 16 | 0 | 0 |  | CC |  | 50 | [7 empty] | FALSE | [7 empty] | 1.6 | 1 | 1 | 0.55 | 0 |  |  | CP Ti Gr3 | 13 | 8.25 | 250 | [13 empty] | Sin defecto |  | 2.68 | [8 empty] | 0 | 0 | 0 | 0 | 0 | 0 | 0 | 0 | 0 | 0 | 0 |  | 0 |  |  |  |  | D
6163 | ITP_CELDA_YASKAWA_02 | Prog = 13 | 13 | 0 | 13 | 268 | 0 | 25 | 101;101;330;330;606;606;854;854;909;909;900;900;882;882;863;863;845;845;845;845;854;854;845;845;827; | 25;25;16;16;21;21;16;16;16;16;16;16;16;16;16;16;8;8;12;12;16;16;21;21;21; | 2025-10-17 | 0 | 0 | 0 |  |  |  | FALSE | 0.01 | 8.25 | 0.01 | 0 | 1000 |  | 10 |  | 50 |  | 10 |  | 2000 | 2 | 8.520000458 | 16 | 0 | 0 |  | CC |  | 50 | [7 empty] | FALSE | [7 empty] | 1.6 | 1 | 1 | 0.55 | 0 |  |  | CP Ti Gr3 | 13 | 8.25 | 250 | [13 empty] | Sin defecto |  | 2.68 | [8 empty] | 0 | 0 | 0 | 0 | 0 | 0 | 0 | 0 | 0 | 0 | 0 |  | 0 |  |  |  |  | D
6219 | ITP_CELDA_YASKAWA_02 | Prog = 13 | 13 | 0 | 13 | 324 | 0 | 25 | 55;55;284;284;606;606;873;873;900;900;900;900;873;873;882;882;863;863;854;854;827;827;836;836;863; | 21;21;21;21;16;16;16;16;12;12;8;8;12;12;8;8;12;12;16;16;21;21;29;29;12; | 2025-10-17 | 0 | 0 | 0 |  |  |  | FALSE | 0.01 | 8.25 | 0.01 | 0 | 1000 |  | 10 |  | 50 |  | 10 |  | 2000 | 2 | 8.56000042 | 16 | 0 | 0 |  | CC |  | 50 | [7 empty] | FALSE | [7 empty] | 1.6 | 1 | 1 | 0.55 | 0 |  |  | CP Ti Gr3 | 13 | 8.25 | 250 | [13 empty] | Sin defecto |  | 2.68 | [8 empty] | 0 | 0 | 0 | 0 | 0 | 0 | 0 | 0 | 0 | 0 | 0 |  | 0 |  |  |  |  | D
6220 | ITP_CELDA_YASKAWA_02 | Prog = 13 | 13 | 0 | 13 | 325 | 0 | 25 | 64;64;294;294;588;588;882;882;900;900;909;909;882;882;863;863;863;863;854;854;854;854;863;863;854; | 25;25;25;25;16;16;16;16;12;12;4;4;8;8;16;16;21;21;16;16;21;21;21;21;16; | 2025-10-17 | 0 | 0 | 0 |  |  |  | FALSE | 0.01 | 8.25 | 0.01 | 0 | 1000 |  | 10 |  | 50 |  | 10 |  | 2000 | 2 | 8.539999962 | 16 | 0 | 0 |  | CC |  | 50 | [7 empty] | FALSE | [7 empty] | 1.6 | 1 | 1 | 0.55 | 0 |  |  | CP Ti Gr3 | 13 | 8.25 | 250 | [13 empty] | Sin defecto |  | 2.68 | [8 empty] | 0 | 0 | 0 | 0 | 0 | 0 | 0 | 0 | 0 | 0 | 0 |  | 0 |  |  |  |  | D
6221 | ITP_CELDA_YASKAWA_02 | Prog = 13 | 13 | 0 | 13 | 326 | 0 | 25 | 73;73;321;321;634;634;845;845;891;891;891;891;873;873;863;863;863;863;863;863;854;854;845;845;873; | 25;25;21;21;16;16;16;16;12;12;8;8;16;16;12;12;12;12;16;16;16;16;25;25;12; | 2025-10-17 | 0 | 0 | 0 |  |  |  | FALSE | 0.01 | 8.25 | 0.01 | 0 | 1000 |  | 10 |  | 50 |  | 10 |  | 2000 | 2 | 8.510000229 | 16 | 0 | 0 |  | CC |  | 50 | [7 empty] | FALSE | [7 empty] | 1.6 | 1 | 1 | 0.55 | 0 |  |  | CP Ti Gr3 | 13 | 8.25 | 250 | [13 empty] | Sin defecto |  | 2.68 | [8 empty] | 0 | 0 | 0 | 0 | 0 | 0 | 0 | 0 | 0 | 0 | 0 |  | 0 |  |  |  |  | D
6222 | ITP_CELDA_YASKAWA_02 | Prog = 13 | 13 | 0 | 13 | 327 | 0 | 25 | 64;64;321;321;624;624;845;845;900;900;891;891;873;873;882;882;863;863;854;854;854;854;836;836;882; | 21;21;21;21;21;21;16;16;16;16;12;12;4;4;16;16;16;16;16;16;21;21;12;12;12; | 2025-10-17 | 0 | 0 | 0 |  |  |  | FALSE | 0.01 | 8.25 | 0.01 | 0 | 1000 |  | 10 |  | 50 |  | 10 |  | 2000 | 2 | 8.529999733 | 16 | 0 | 0 |  | CC |  | 50 | [7 empty] | FALSE | [7 empty] | 1.6 | 1 | 1 | 0.55 | 0 |  |  | CP Ti Gr3 | 13 | 8.25 | 250 | [13 empty] | Sin defecto |  | 2.68 | [8 empty] | 0 | 0 | 0 | 0 | 0 | 0 | 0 | 0 | 0 | 0 | 0 |  | 0 |  |  |  |  | D
6224 | ITP_CELDA_YASKAWA_02 | Prog = 13 | 13 | 0 | 13 | 329 | 0 | 25 | 82;82;312;312;606;606;845;845;909;909;900;900;882;882;863;863;863;863;854;854;863;863;873;873;882; | 12;12;25;25;16;16;12;12;21;21;12;12;25;25;8;8;21;21;16;16;16;16;16;16;16; | 2025-10-17 | 0 | 0 | 0 |  |  |  | FALSE | 0.01 | 8.25 | 0.01 | 0 | 1000 |  | 10 |  | 50 |  | 10 |  | 2000 | 2 | 8.550000191 | 16 | 0 | 0 |  | CC |  | 50 | [7 empty] | FALSE | [7 empty] | 1.6 | 1 | 1 | 0.55 | 0 |  |  | CP Ti Gr3 | 13 | 8.25 | 250 | [13 empty] | Sin defecto |  | 2.68 | [8 empty] | 0 | 0 | 0 | 0 | 0 | 0 | 0 | 0 | 0 | 0 | 0 |  | 0 |  |  |  |  | D
6225 | ITP_CELDA_YASKAWA_02 | Prog = 13 | 13 | 0 | 13 | 330 | 0 | 25 | 73;73;303;303;606;606;900;900;909;909;882;882;873;873;854;854;854;854;845;845;854;854;873;873;836; | 12;12;21;21;21;21;16;16;16;16;12;12;12;12;8;8;12;12;12;12;8;8;8;8;12; | 2025-10-17 | 0 | 0 | 0 |  |  |  | FALSE | 0.01 | 8.25 | 0.01 | 0 | 1000 |  | 10 |  | 50 |  | 10 |  | 2000 | 2 | 8.479999542 | 16 | 0 | 0 |  | CC |  | 50 | [7 empty] | FALSE | [7 empty] | 1.6 | 1 | 1 | 0.55 | 0 |  |  | CP Ti Gr3 | 13 | 8.25 | 250 | [13 empty] | Sin defecto |  | 2.68 | [8 empty] | 0 | 0 | 0 | 0 | 0 | 0 | 0 | 0 | 0 | 0 | 0 |  | 0 |  |  |  |  | D
6226 | ITP_CELDA_YASKAWA_02 | Prog = 13 | 13 | 0 | 13 | 331 | 0 | 25 | 73;73;312;312;615;615;873;873;909;909;882;882;873;873;863;863;854;854;863;863;863;863;909;909;863; | 21;21;25;25;16;16;16;16;16;16;12;12;21;21;8;8;12;12;16;16;21;21;16;16;25; | 2025-10-17 | 0 | 0 | 0 |  |  |  | FALSE | 0.01 | 8.25 | 0.01 | 0 | 1000 |  | 10 |  | 50 |  | 10 |  | 2000 | 2 | 8.5 | 16 | 0 | 0 |  | CC |  | 50 | [7 empty] | FALSE | [7 empty] | 1.6 | 1 | 1 | 0.55 | 0 |  |  | CP Ti Gr3 | 13 | 8.25 | 250 | [13 empty] | Sin defecto |  | 2.68 | [8 empty] | 0 | 0 | 0 | 0 | 0 | 0 | 0 | 0 | 0 | 0 | 0 |  | 0 |  |  |  |  | D
6227 | ITP_CELDA_YASKAWA_02 | Prog = 13 | 13 | 0 | 13 | 332 | 0 | 25 | 73;73;294;294;615;615;873;873;918;918;891;891;873;873;863;863;845;845;863;863;854;854;863;863;882; | 25;25;16;16;16;16;12;12;12;12;21;21;4;4;16;16;12;12;16;16;16;16;16;16;12; | 2025-10-17 | 0 | 0 | 0 |  |  |  | FALSE | 0.01 | 8.25 | 0.01 | 0 | 1000 |  | 10 |  | 50 |  | 10 |  | 2000 | 2 | 8.539999962 | 16 | 0 | 0 |  | CC |  | 50 | [7 empty] | FALSE | [7 empty] | 1.6 | 1 | 1 | 0.55 | 0 |  |  | CP Ti Gr3 | 13 | 8.25 | 250 | [13 empty] | Sin defecto |  | 2.68 | [8 empty] | 0 | 0 | 0 | 0 | 0 | 0 | 0 | 0 | 0 | 0 | 0 |  | 0 |  |  |  |  | D
6283 | ITP_CELDA_YASKAWA_02 | Prog = 13 | 13 | 0 | 13 | 388 | 0 | 25 | 73;73;303;303;551;551;891;891;909;909;900;900;882;882;873;873;854;854;863;863;863;863;863;863;827; | 21;21;25;25;21;21;21;21;16;16;12;12;12;12;16;16;12;12;16;16;12;12;21;21;12; | 2025-10-17 | 0 | 0 | 0 |  |  |  | FALSE | 0.01 | 8.25 | 0.01 | 0 | 1000 |  | 10 |  | 50 |  | 10 |  | 2000 | 2 | 8.550000191 | 16 | 0 | 0 |  | CC |  | 50 | [7 empty] | FALSE | [7 empty] | 1.6 | 1 | 1 | 0.55 | 0 |  |  | CP Ti Gr3 | 13 | 8.25 | 250 | [13 empty] | Sin defecto |  | 2.68 | [8 empty] | 0 | 0 | 0 | 0 | 0 | 0 | 0 | 0 | 0 | 0 | 0 |  | 0 |  |  |  |  | D
6284 | ITP_CELDA_YASKAWA_02 | Prog = 13 | 13 | 0 | 13 | 389 | 0 | 25 | 64;64;312;312;615;615;863;863;900;900;900;900;873;873;873;873;863;863;845;845;854;854;863;863;863; | 16;16;21;21;16;16;16;16;16;16;16;16;8;8;8;8;12;12;12;12;16;16;12;12;12; | 2025-10-17 | 0 | 0 | 0 |  |  |  | FALSE | 0.01 | 8.25 | 0.01 | 0 | 1000 |  | 10 |  | 50 |  | 10 |  | 2000 | 2 | 8.520000458 | 16 | 0 | 0 |  | CC |  | 50 | [7 empty] | FALSE | [7 empty] | 1.6 | 1 | 1 | 0.55 | 0 |  |  | CP Ti Gr3 | 13 | 8.25 | 250 | [13 empty] | Sin defecto |  | 2.68 | [8 empty] | 0 | 0 | 0 | 0 | 0 | 0 | 0 | 0 | 0 | 0 | 0 |  | 0 |  |  |  |  | D
6285 | ITP_CELDA_YASKAWA_02 | Prog = 13 | 13 | 0 | 13 | 390 | 0 | 25 | 82;82;349;349;588;588;854;854;882;882;891;891;882;882;882;882;863;863;854;854;854;854;845;845;918; | 16;16;21;21;16;16;21;21;12;12;12;12;16;16;16;16;12;12;4;4;12;12;0;0;16; | 2025-10-17 | 0 | 0 | 0 |  |  |  | FALSE | 0.01 | 8.25 | 0.01 | 0 | 1000 |  | 10 |  | 50 |  | 10 |  | 2000 | 2 | 8.550000191 | 16 | 0 | 0 |  | CC |  | 50 | [7 empty] | FALSE | [7 empty] | 1.6 | 1 | 1 | 0.55 | 0 |  |  | CP Ti Gr3 | 13 | 8.25 | 250 | [13 empty] | Sin defecto |  | 2.68 | [8 empty] | 0 | 0 | 0 | 0 | 0 | 0 | 0 | 0 | 0 | 0 | 0 |  | 0 |  |  |  |  | D
6286 | ITP_CELDA_YASKAWA_02 | Prog = 13 | 13 | 0 | 13 | 391 | 0 | 25 | 82;82;321;321;615;615;863;863;918;918;900;900;854;854;873;873;873;873;854;854;836;836;827;827;873; | 21;21;25;25;16;16;16;16;12;12;25;25;12;12;8;8;16;16;12;12;25;25;12;12;16; | 2025-10-17 | 0 | 0 | 0 |  |  |  | FALSE | 0.01 | 8.25 | 0.01 | 0 | 1000 |  | 10 |  | 50 |  | 10 |  | 2000 | 2 | 8.529999733 | 16 | 0 | 0 |  | CC |  | 50 | [7 empty] | FALSE | [7 empty] | 1.6 | 1 | 1 | 0.55 | 0 |  |  | CP Ti Gr3 | 13 | 8.25 | 250 | [13 empty] | Sin defecto |  | 2.68 | [8 empty] | 0 | 0 | 0 | 0 | 0 | 0 | 0 | 0 | 0 | 0 | 0 |  | 0 |  |  |  |  | D
6288 | ITP_CELDA_YASKAWA_02 | Prog = 13 | 13 | 0 | 13 | 393 | 0 | 25 | 91;91;340;340;588;588;863;863;900;900;882;882;863;863;863;863;863;863;863;863;854;854;836;836;845; | 21;21;16;16;16;16;12;12;16;16;16;16;16;16;25;25;16;16;12;12;12;12;21;21;16; | 2025-10-17 | 0 | 0 | 0 |  |  |  | FALSE | 0.01 | 8.25 | 0.01 | 0 | 1000 |  | 10 |  | 50 |  | 10 |  | 2000 | 2 | 8.520000458 | 16 | 0 | 0 |  | CC |  | 50 | [7 empty] | FALSE | [7 empty] | 1.6 | 1 | 1 | 0.55 | 0 |  |  | CP Ti Gr3 | 13 | 8.25 | 250 | [13 empty] | Sin defecto |  | 2.68 | [8 empty] | 0 | 0 | 0 | 0 | 0 | 0 | 0 | 0 | 0 | 0 | 0 |  | 0 |  |  |  |  | D
6289 | ITP_CELDA_YASKAWA_02 | Prog = 13 | 13 | 0 | 13 | 394 | 0 | 25 | 73;73;303;303;606;606;854;854;918;918;900;900;882;882;863;863;854;854;863;863;854;854;863;863;863; | 16;16;16;16;16;16;16;16;12;12;12;12;12;12;21;21;21;21;8;8;16;16;12;12;8; | 2025-10-17 | 0 | 0 | 0 |  |  |  | FALSE | 0.01 | 8.25 | 0.01 | 0 | 1000 |  | 10 |  | 50 |  | 10 |  | 2000 | 2 | 8.569999695 | 16 | 0 | 0 |  | CC |  | 50 | [7 empty] | FALSE | [7 empty] | 1.6 | 1 | 1 | 0.55 | 0 |  |  | CP Ti Gr3 | 13 | 8.25 | 250 | [13 empty] | Sin defecto |  | 2.68 | [8 empty] | 0 | 0 | 0 | 0 | 0 | 0 | 0 | 0 | 0 | 0 | 0 |  | 0 |  |  |  |  | D
6290 | ITP_CELDA_YASKAWA_02 | Prog = 13 | 13 | 0 | 13 | 395 | 0 | 25 | 82;82;321;321;624;624;854;854;900;900;900;900;873;873;854;854;854;854;836;836;873;873;891;891;873; | 25;25;25;25;16;16;16;16;12;12;21;21;16;16;12;12;12;12;12;12;8;8;16;16;16; | 2025-10-17 | 0 | 0 | 0 |  |  |  | FALSE | 0.01 | 8.25 | 0.01 | 0 | 1000 |  | 10 |  | 50 |  | 10 |  | 2000 | 2 | 8.510000229 | 16 | 0 | 0 |  | CC |  | 50 | [7 empty] | FALSE | [7 empty] | 1.6 | 1 | 1 | 0.55 | 0 |  |  | CP Ti Gr3 | 13 | 8.25 | 250 | [13 empty] | Sin defecto |  | 2.68 | [8 empty] | 0 | 0 | 0 | 0 | 0 | 0 | 0 | 0 | 0 | 0 | 0 |  | 0 |  |  |  |  | D
6291 | ITP_CELDA_YASKAWA_02 | Prog = 13 | 13 | 0 | 13 | 396 | 0 | 25 | 82;82;312;312;624;624;873;873;918;918;882;882;873;873;863;863;863;863;845;845;854;854;882;882;845; | 21;21;25;25;21;21;16;16;16;16;12;12;12;12;16;16;16;16;12;12;12;12;16;16;16; | 2025-10-17 | 0 | 0 | 0 |  |  |  | FALSE | 0.01 | 8.25 | 0.01 | 0 | 1000 |  | 10 |  | 50 |  | 10 |  | 2000 | 2 | 8.529999733 | 16 | 0 | 0 |  | CC |  | 50 | [7 empty] | FALSE | [7 empty] | 1.6 | 1 | 1 | 0.55 | 0 |  |  | CP Ti Gr3 | 13 | 8.25 | 250 | [13 empty] | Sin defecto |  | 2.68 | [8 empty] | 0 | 0 | 0 | 0 | 0 | 0 | 0 | 0 | 0 | 0 | 0 |  | 0 |  |  |  |  | D
6292 | ITP_CELDA_YASKAWA_02 | Prog = 13 | 13 | 0 | 13 | 397 | 0 | 25 | 119;119;404;404;661;661;799;799;863;863;863;863;854;854;882;882;863;863;863;863;863;863;918;918;928; | 21;21;21;21;16;16;16;16;12;12;12;12;12;12;25;25;21;21;16;16;21;21;21;21;16; | 2025-10-17 | 0 | 0 | 0 |  |  |  | FALSE | 0.01 | 8.25 | 0.01 | 0 | 1000 |  | 10 |  | 50 |  | 10 |  | 2000 | 2 | 8.5 | 16 | 0 | 0 |  | CC |  | 50 | [7 empty] | FALSE | [7 empty] | 1.6 | 1 | 1 | 0.55 | 0 |  |  | CP Ti Gr3 | 13 | 8.25 | 250 | [13 empty] | Sin defecto |  | 2.68 | [8 empty] | 0 | 0 | 0 | 0 | 0 | 0 | 0 | 0 | 0 | 0 | 0 |  | 0 |  |  |  |  | D
6293 | ITP_CELDA_YASKAWA_02 | Prog = 13 | 13 | 0 | 13 | 398 | 0 | 25 | 128;128;413;413;634;634;817;817;854;854;873;873;854;854;863;863;863;863;854;854;854;854;882;882;882; | 25;25;16;16;21;21;25;25;16;16;12;12;12;12;25;25;12;12;12;12;4;4;16;16;16; | 2025-10-17 | 0 | 0 | 0 |  |  |  | FALSE | 0.01 | 8.25 | 0.01 | 0 | 1000 |  | 10 |  | 50 |  | 10 |  | 2000 | 2 | 8.430000305 | 16 | 0 | 0 |  | CC |  | 50 | [7 empty] | FALSE | [7 empty] | 1.6 | 1 | 1 | 0.55 | 0 |  |  | CP Ti Gr3 | 13 | 8.25 | 250 | [13 empty] | Sin defecto |  | 2.68 | [8 empty] | 0 | 0 | 0 | 0 | 0 | 0 | 0 | 0 | 0 | 0 | 0 |  | 0 |  |  |  |  | D
6294 | ITP_CELDA_YASKAWA_02 | Prog = 13 | 13 | 0 | 13 | 399 | 0 | 25 | 119;119;413;413;643;643;836;836;863;863;873;873;863;863;863;863;863;863;845;845;863;863;845;845;882; | 21;21;21;21;16;16;21;21;12;12;12;12;16;16;16;16;16;16;8;8;16;16;16;16;16; | 2025-10-17 | 0 | 0 | 0 |  |  |  | FALSE | 0.01 | 8.25 | 0.01 | 0 | 1000 |  | 10 |  | 50 |  | 10 |  | 2000 | 2 | 8.409999847 | 16 | 0 | 0 |  | CC |  | 50 | [7 empty] | FALSE | [7 empty] | 1.6 | 1 | 1 | 0.55 | 0 |  |  | CP Ti Gr3 | 13 | 8.25 | 250 | [13 empty] | Sin defecto |  | 2.68 | [8 empty] | 0 | 0 | 0 | 0 | 0 | 0 | 0 | 0 | 0 | 0 | 0 |  | 0 |  |  |  |  | D
6295 | ITP_CELDA_YASKAWA_02 | Prog = 13 | 13 | 0 | 13 | 400 | 0 | 25 | 91;91;358;358;624;624;854;854;900;900;891;891;873;873;854;854;845;845;863;863;854;854;845;845;827; | 21;21;16;16;21;21;12;12;12;12;12;12;12;12;12;12;16;16;12;12;12;12;16;16;12; | 2025-10-17 | 0 | 0 | 0 |  |  |  | FALSE | 0.01 | 8.25 | 0.01 | 0 | 1000 |  | 10 |  | 50 |  | 10 |  | 2000 | 2 | 8.489999771 | 16 | 0 | 0 |  | CC |  | 50 | [7 empty] | FALSE | [7 empty] | 1.6 | 1 | 1 | 0.55 | 0 |  |  | CP Ti Gr3 | 13 | 8.25 | 250 | [13 empty] | Sin defecto |  | 2.68 | [8 empty] | 0 | 0 | 0 | 0 | 0 | 0 | 0 | 0 | 0 | 0 | 0 |  | 0 |  |  |  |  | D
31289 | ITP_CELDA_YASKAWA_02 | Prog = 60 | 60 | 0 | 60 | 15 | 0 | 15 | 0;0;62;62;383;383;505;505;523;523;512;512;507;507;477; | 84;84;271;271;563;563;732;732;745;745;690;690;665;665;626; | 2025-12-09 10:31 | 0 | 0 | 0 |  |  |  | FALSE | 0.01 | 4.6 | 0.01 | 0 | 1000 |  | 10 |  | 30 |  | 10 |  | 2000 | 2 | 5 | 571 | 0 | 62 |  | CC |  | 30 | [7 empty] | FALSE | 59 |  |  |  | 0 | 0 | 0 | 0.55 | 0.55 | 0 | 0 | 0 |  |  | CP Ti Gr3 | 60 | 4.6 | 225 | [13 empty] | Sin defecto | [10 empty] | 0 | 0 | 0 | 0 | 0 | 0 | 0 | 0 | 0 | 0 | 0 |  | 0 |  |  |  |  | D
31294 | ITP_CELDA_YASKAWA_02 | Prog = 60 | 60 | 0 | 60 | 20 | 0 | 37 | 64;64;282;282;576;576;695;695;725;725;707;707;693;693;686;686;682;682;688;688;691;691;691;691;693;693;695;695;691;691;684;684;691;691;695;695;688; | 93;93;326;326;648;648;868;868;927;927;893;893;872;872;851;851;847;847;843;843;838;838;838;838;821;821;821;821;809;809;796;796;792;792;783;783;783; | 2025-12-09 10:39 | 0 | 0 | 0 |  |  |  | FALSE | 0.01 | 6.7 | 0.01 | 0 | 1000 |  | 10 |  | 75 |  | 10 |  | 2000 | 2 | 6.77 | 783 | 0 | 369 |  | CC |  | 74 | [7 empty] | FALSE |  |  |  |  | 0 | 0 | 0 | 1.6 | 2 | 0 | 0 | 0 |  |  | CP Ti Gr3 | 60 | 6.7 | 350 | [13 empty] | Pegado | [10 empty] | 0 | 0 | 0 | 1 | 0 | 0 | 0 | 0 | 0 | 0 | 0 |  | 2 |  |  |  |  | D
31297 | ITP_CELDA_YASKAWA_02 | Prog = 60 | 60 | 0 | 60 | 23 | 0 | 15 | 65;65;262;262;806;806;965;965;918;918;900;900;881;881;909; | 131;131;453;453;889;889;1092;1092;1088;1088;1033;1033;1020;1020;987; | 2025-12-09 10:42 | 0 | 0 | 0 |  |  |  | FALSE | 0.01 | 8.5 | 0.01 | 0 | 1000 |  | 10 |  | 30 |  | 10 |  | 2000 | 2 | 8.84 | 864 | 0 | 172 |  | CC |  | 30 | [7 empty] | FALSE |  |  |  |  | 0 | 0 | 0 | 1.2 | 1.2 | 0 | 0 | 0 |  |  | CP Ti Gr3 | 60 | 8.5 | 350 | [13 empty] | Pegado | [10 empty] | 0 | 0 | 0 | 1 | 0 | 0 | 0 | 0 | 0 | 0 | 0 |  | 2 |  |  |  |  | D
31298 | ITP_CELDA_YASKAWA_02 | Prog = 60 | 60 | 0 | 60 | 24 | 0 | 15 | 78;78;264;264;762;762;891;891;863;863;835;835;812;812;840; | 118;118;427;427;830;830;1025;1025;1020;1020;970;970;948;948;953; | 2025-12-09 10:42 | 0 | 0 | 0 |  |  |  | FALSE | 0.01 | 8 | 0.01 | 0 | 1000 |  | 10 |  | 30 |  | 10 |  | 2000 | 2 | 8.23 | 813 | 0 | 158 |  | CC |  | 30 | [7 empty] | FALSE |  |  |  |  | 0 | 0 | 0 | 1.2 | 1.2 | 0 | 0 | 0 |  |  | CP Ti Gr3 | 60 | 8 | 350 | [13 empty] | Pegado | [10 empty] | 0 | 0 | 0 | 1 | 0 | 0 | 0 | 0 | 0 | 0 | 0 |  | 2 |  |  |  |  | D
31299 | ITP_CELDA_YASKAWA_02 | Prog = 60 | 60 | 0 | 60 | 25 | 0 | 12 | 93;93;328;328;825;825;1003;1003;965;965;965;965; | 139;139;487;487;919;919;1152;1152;1156;1156;1148;1148; | 2025-12-09 10:42 | 0 | 0 | 0 |  |  |  | FALSE | 0.01 | 9 | 0.01 | 0 | 1000 |  | 10 |  | 25 |  | 10 |  | 2000 | 2 | 9.48 | 881 | 0 | 150 |  | CC |  | 24 | [7 empty] | FALSE |  |  |  |  | 0 | 0 | 0 | 1.2 | 1.2 | 0 | 0 | 0 |  |  | CP Ti Gr3 | 60 | 9 | 350 | [13 empty] | Pegado | [10 empty] | 0 | 0 | 0 | 1 | 0 | 0 | 0 | 0 | 0 | 0 | 0 |  | 2 |  |  |  |  | D
31300 | ITP_CELDA_YASKAWA_02 | Prog = 60 | 60 | 0 | 60 | 26 | 0 | 11 | 93;93;365;365;815;815;994;994;1031;1031;975; | 148;148;499;499;931;931;1164;1164;1207;1207;1190; | 2025-12-09 10:42 | 0 | 0 | 0 |  |  |  | FALSE | 0.01 | 9 | 0.01 | 0 | 1000 |  | 10 |  | 22 |  | 10 |  | 2000 | 2 | 6.92 | 847 | 0 | 109 |  | CC |  | 22 | [7 empty] | FALSE | 56 |  |  |  | 0 | 0 | 0 | 1.2 | 1.2 | 0 | 0 | 0 |  |  | CP Ti Gr3 | 60 | 9 | 350 | [13 empty] | Pegado | [10 empty] | 0 | 0 | 0 | 1 | 0 | 0 | 0 | 0 | 0 | 0 | 0 |  | 2 |  |  |  |  | D
34706 | ITP_CELDA_YASKAWA_02 | Prog = 60 | 60 | 0 | 60 | 1 | 0 | 42 | 39;39;222;222;539;539;679;679;714;714;693;693;665;665;665;665;668;668;665;665;663;663;668;668;672;672;672;672;668;668;670;670;668;668;675;675;668;668;670;670;665;665; | 110;110;368;368;749;749;999;999;1059;1059;1042;1042;999;999;995;995;991;991;987;987;982;982;978;978;978;978;965;965;961;961;953;953;940;940;931;931;923;923;919;919;931;931; | 2025-12-19 10:30 | 0 | 0 | 0 |  |  |  | FALSE | 0.01 | 6.5 | 0.01 | 0 | 1000 |  | 10 |  | 85 |  | 10 |  | 2000 | 2 | 6.56 | 915 | 0 | 478 |  | CC |  | 84 | [7 empty] | FALSE |  |  |  |  | 0 | 0 | 0 | 1.2 | 1.6 | 1.6 | 0 | 0 |  |  | CP Ti Gr3 | 60 | 6.5 | 300 | [13 empty] | Pegado | [10 empty] | 0 | 0 | 0 | 1 | 0 | 0 | 0 | 0 | 0 | 0 | 0 |  | 2 |  |  |  |  | D
34707 | ITP_CELDA_YASKAWA_02 | Prog = 60 | 60 | 0 | 60 | 2 | 0 | 42 | 34;34;206;206;493;493;613;613;640;640;636;636;626;626;617;617;613;613;613;613;615;615;615;615;617;617;613;613;620;620;617;617;620;620;620;620;613;613;622;622;617;617; | 88;88;313;313;660;660;889;889;965;965;961;961;927;927;906;906;898;898;889;889;885;885;889;889;881;881;885;885;881;881;868;868;864;864;855;855;855;855;847;847;826;826; | 2025-12-19 10:31 | 0 | 0 | 0 |  |  |  | FALSE | 0.01 | 6 | 0.01 | 0 | 1000 |  | 10 |  | 85 |  | 10 |  | 2000 | 2 | 6.06 | 834 | 0 | 401 |  | CC |  | 84 | [7 empty] | FALSE |  |  |  |  | 0 | 0 | 0 | 1.2 | 1.6 | 1.6 | 0 | 0 |  |  | CP Ti Gr3 | 60 | 6 | 300 | [13 empty] | Pegado | [10 empty] | 0 | 0 | 0 | 1 | 0 | 0 | 0 | 0 | 0 | 0 | 0 |  | 2 |  |  |  |  | D
34708 | ITP_CELDA_YASKAWA_02 | Prog = 60 | 60 | 0 | 60 | 3 | 0 | 15 | 84;84;281;281;750;750;928;928;918;918;890;890;890;890;890; | 131;131;449;449;898;898;1164;1164;1190;1190;1139;1139;1131;1131;1105; | 2025-12-19 10:31 | 0 | 0 | 0 |  |  |  | FALSE | 0.01 | 8.5 | 0.01 | 0 | 1000 |  | 10 |  | 30 |  | 10 |  | 2000 | 2 | 8.79 | 931 | 0 | 185 |  | CC |  | 30 | [7 empty] | FALSE |  |  |  |  | 0 | 0 | 0 | 1.2 | 1.6 | 1.6 | 0 | 0 |  |  | CP Ti Gr3 | 60 | 8.5 | 300 | [13 empty] | Pegado | [10 empty] | 0 | 0 | 0 | 1 | 0 | 0 | 0 | 0 | 0 | 0 | 0 |  | 2 |  |  |  |  | D
34709 | ITP_CELDA_YASKAWA_02 | Prog = 60 | 60 | 0 | 60 | 4 | 0 | 12 | 84;84;318;318;740;740;909;909;937;937;918;918; | 127;127;453;453;902;902;1143;1143;1186;1186;1169;1169; | 2025-12-19 10:31 | 0 | 0 | 0 |  |  |  | FALSE | 0.01 | 8.5 | 0.01 | 0 | 1000 |  | 10 |  | 25 |  | 10 |  | 2000 | 2 | 9.08 | 881 | 0 | 132 |  | CC |  | 24 | [7 empty] | FALSE |  |  |  |  | 0 | 0 | 0 | 1.2 | 1.6 | 1.6 | 0 | 0 |  |  | CP Ti Gr3 | 60 | 8.5 | 300 | [13 empty] | Pegado | [10 empty] | 0 | 0 | 0 | 1 | 0 | 0 | 0 | 0 | 0 | 0 | 0 |  | 2 |  |  |  |  | D
34710 | ITP_CELDA_YASKAWA_02 | Prog = 60 | 60 | 0 | 60 | 5 | 0 | 25 | 20;20;174;174;450;450;622;622;643;643;640;640;631;631;631;631;626;626;633;633;624;624;638;638;622; | 97;97;334;334;703;703;957;957;1050;1050;1050;1050;1016;1016;982;982;948;948;919;919;893;893;889;889;864; | 2025-12-19 10:33 | 0 | 0 | 0 |  |  |  | FALSE | 0.01 | 6 | 0.01 | 0 | 1000 |  | 10 |  | 50 |  | 10 |  | 2000 | 2 | 6.17 | 864 | 0 | 229 |  | CC |  | 50 | [7 empty] | FALSE |  |  |  |  | 0 | 0 | 0 | 1.6 | 1 | 0.55 | 0 | 0 |  |  | CP Ti Gr3 | 60 | 6 | 250 | [13 empty] | Pegado | [10 empty] | 0 | 0 | 0 | 1 | 0 | 0 | 0 | 0 | 0 | 0 | 0 |  | 2 |  |  |  |  | D
34711 | ITP_CELDA_YASKAWA_02 | Prog = 60 | 60 | 0 | 60 | 6 | 0 | 25 | 27;27;190;190;452;452;585;585;613;613;617;617;608;608;606;606;606;606;613;613;601;601;615;615;603; | 93;93;313;313;648;648;881;881;974;974;991;991;961;961;936;936;906;906;885;885;864;864;855;855;847; | 2025-12-19 10:33 | 0 | 0 | 0 |  |  |  | FALSE | 0.01 | 5.8 | 0.01 | 0 | 1000 |  | 10 |  | 50 |  | 10 |  | 2000 | 2 | 5.94 | 813 | 0 | 208 |  | CC |  | 50 | [7 empty] | FALSE |  |  |  |  | 0 | 0 | 0 | 1.6 | 1 | 0.55 | 0 | 0 |  |  | CP Ti Gr3 | 60 | 5.8 | 250 | [13 empty] | Pegado | [10 empty] | 0 | 0 | 0 | 1 | 0 | 0 | 0 | 0 | 0 | 0 | 0 |  | 2 |  |  |  |  | D
34712 | ITP_CELDA_YASKAWA_02 | Prog = 60 | 60 | 0 | 60 | 7 | 0 | 20 | 39;39;225;225;500;500;679;679;695;695;691;691;688;688;684;684;682;682;670;670; | 105;105;364;364;732;732;987;987;1059;1059;1037;1037;1012;1012;974;974;936;936;936;936; | 2025-12-19 10:33 | 0 | 0 | 0 |  |  |  | FALSE | 0.01 | 6.5 | 0.01 | 0 | 1000 |  | 10 |  | 40 |  | 10 |  | 2000 | 2 | 6.71 | 855 | 0 | 190 |  | CC |  | 40 | [7 empty] | FALSE |  |  |  |  | 0 | 0 | 0 | 1.6 | 1 | 0.55 | 0 | 0 |  |  | CP Ti Gr3 | 60 | 6.5 | 250 | [13 empty] | Pegado | [10 empty] | 0 | 0 | 0 | 1 | 0 | 0 | 0 | 0 | 0 | 0 | 0 |  | 2 |  |  |  |  | D
34713 | ITP_CELDA_YASKAWA_02 | Prog = 60 | 60 | 0 | 60 | 8 | 0 | 17 | 34;34;156;156;567;567;686;686;700;700;695;695;686;686;682;682;663; | 110;110;377;377;754;754;999;999;1059;1059;1025;1025;987;987;953;953;953; | 2025-12-19 10:33 | 0 | 0 | 0 |  |  |  | FALSE | 0.01 | 6.5 | 0.01 | 0 | 1000 |  | 10 |  | 35 |  | 10 |  | 2000 | 2 | 6.76 | 838 | 0 | 158 |  | CC |  | 34 | [7 empty] | FALSE |  |  |  |  | 0 | 0 | 0 | 1.6 | 1 | 0.55 | 0 | 0 |  |  | CP Ti Gr3 | 60 | 6.5 | 250 | [13 empty] | Pegado | [10 empty] | 0 | 0 | 0 | 1 | 0 | 0 | 0 | 0 | 0 | 0 | 0 |  | 2 |  |  |  |  | D
34714 | ITP_CELDA_YASKAWA_02 | Prog = 60 | 60 | 0 | 60 | 9 | 0 | 25 | 0;0;34;34;165;165;360;360;388;388;378;378;367;367;378;378;367;367;369;369;367;367;374;374;369; | 72;72;211;211;474;474;703;703;783;783;783;783;754;754;732;732;703;703;690;690;673;673;677;677;652; | 2025-12-19 10:35 | 0 | 0 | 0 |  |  |  | FALSE | 0.01 | 3.5 | 0.01 | 0 | 1000 |  | 10 |  | 50 |  | 10 |  | 2000 | 2 | 3.63 | 635 | 0 | 97 |  | CC |  | 50 | [7 empty] | FALSE |  |  |  |  | 0 | 0 | 0 | 0.55 | 0.9 | 0.55 | 0 | 0 |  |  | CP Ti Gr3 | 60 | 3.5 | 250 | [13 empty] | Sin defecto | [10 empty] | 0 | 0 | 0 | 0 | 0 | 0 | 0 | 0 | 0 | 0 | 0 |  | 0 |  |  |  |  | D
34720 | ITP_CELDA_YASKAWA_02 | Prog = 60 | 60 | 0 | 60 | 15 | 0 | 42 | 55;55;259;259;590;590;732;732;767;767;748;748;725;725;716;716;718;718;723;723;716;716;721;721;718;718;727;727;723;723;723;723;718;718;716;716;721;721;723;723;721;721; | 105;105;381;381;758;758;1004;1004;1071;1071;1042;1042;999;999;978;978;970;970;970;970;957;957;957;957;944;944;936;936;931;931;923;923;910;910;902;902;893;893;889;889;893;893; | 2025-12-19 10:37 | 0 | 0 | 0 |  |  |  | FALSE | 0.01 | 7 | 0.01 | 0 | 1000 |  | 10 |  | 85 |  | 10 |  | 2000 | 2 | 7.07 | 902 | 0 | 507 |  | CC |  | 84 | [7 empty] | FALSE |  |  |  |  | 0 | 0 | 0 | 1.2 | 1.6 | 1.6 | 0 | 0 |  |  | CP Ti Gr3 | 60 | 7 | 350 | [13 empty] | Pegado | [10 empty] | 0 | 0 | 0 | 1 | 0 | 0 | 0 | 0 | 0 | 0 | 0 |  | 2 |  |  |  |  | D
34721 | ITP_CELDA_YASKAWA_02 | Prog = 60 | 60 | 0 | 60 | 16 | 0 | 30 | 84;84;365;365;731;731;890;890;937;937;900;900;862;862;881;881;862;862;881;881;872;872;881;881;872;872;872;872;853;853; | 127;127;449;449;864;864;1122;1122;1177;1177;1126;1126;1080;1080;1054;1054;1033;1033;1033;1033;1025;1025;1020;1020;1008;1008;991;991;982;982; | 2025-12-19 10:41 | 0 | 0 | 0 |  |  |  | FALSE | 0.01 | 8.5 | 0.01 | 0 | 1000 |  | 10 |  | 60 |  | 10 |  | 2000 | 2 | 8.62 | 974 | 0 | 451 |  | CC |  | 60 | [7 empty] | FALSE |  |  |  |  | 0 | 0 | 0 | 1.2 | 1.6 | 1.6 | 0 | 0 |  |  | CP Ti Gr3 | 60 | 8.5 | 350 | [13 empty] | Pegado | [10 empty] | 0 | 0 | 0 | 1 | 0 | 0 | 0 | 0 | 0 | 0 | 0 |  | 2 |  |  |  |  | D
34722 | ITP_CELDA_YASKAWA_02 | Prog = 60 | 60 | 0 | 60 | 17 | 0 | 25 | 75;75;346;346;647;647;928;928;947;947;918;918;881;881;862;862;862;862;834;834;881;881;890;890;872; | 127;127;453;453;885;885;1177;1177;1215;1215;1148;1148;1080;1080;1046;1046;1033;1033;1033;1033;1029;1029;1020;1020;1025; | 2025-12-19 10:41 | 0 | 0 | 0 |  |  |  | FALSE | 0.01 | 8.5 | 0.01 | 0 | 1000 |  | 10 |  | 50 |  | 10 |  | 2000 | 2 | 8.68 | 978 | 0 | 371 |  | CC |  | 50 | [7 empty] | FALSE |  |  |  |  | 0 | 0 | 0 | 1.2 | 1.6 | 1.6 | 0 | 0 |  |  | CP Ti Gr3 | 60 | 8.5 | 350 | [13 empty] | Pegado | [10 empty] | 0 | 0 | 0 | 1 | 0 | 0 | 0 | 0 | 0 | 0 | 0 |  | 2 |  |  |  |  | D
34723 | ITP_CELDA_YASKAWA_02 | Prog = 60 | 60 | 0 | 60 | 18 | 0 | 25 | 25;25;188;188;470;470;631;631;633;633;631;631;629;629;636;636;629;629;626;626;626;626;610;610;643; | 88;88;321;321;673;673;910;910;978;978;982;982;957;957;936;936;902;902;876;876;855;855;847;847;851; | 2025-12-19 10:42 | 0 | 0 | 0 |  |  |  | FALSE | 0.01 | 6 | 0.01 | 0 | 1000 |  | 10 |  | 50 |  | 10 |  | 2000 | 2 | 6.14 | 817 | 0 | 217 |  | CC |  | 50 | [7 empty] | FALSE |  |  |  |  | 0 | 0 | 0 | 1.6 | 1 | 0.55 | 0 | 0 |  |  | CP Ti Gr3 | 60 | 6 | 350 | [13 empty] | Pegado | [10 empty] | 0 | 0 | 0 | 1 | 0 | 0 | 0 | 0 | 0 | 0 | 0 |  | 2 |  |  |  |  | D
34724 | ITP_CELDA_YASKAWA_02 | Prog = 60 | 60 | 0 | 60 | 19 | 0 | 25 | 45;45;243;243;516;516;670;670;695;695;693;693;686;686;679;679;677;677;677;677;679;679;682;682;659; | 105;105;351;351;698;698;940;940;1016;1016;1012;1012;982;982;944;944;919;919;885;885;864;864;864;864;855; | 2025-12-19 10:43 | 0 | 0 | 0 |  |  |  | FALSE | 0.01 | 6.5 | 0.01 | 0 | 1000 |  | 10 |  | 50 |  | 10 |  | 2000 | 2 | 6.66 | 838 | 0 | 242 |  | CC |  | 50 | [7 empty] | FALSE |  |  |  |  | 0 | 0 | 0 | 1.6 | 1 | 0.55 | 0 | 0 |  |  | CP Ti Gr3 | 60 | 6.5 | 350 | [13 empty] | Sin defecto | [10 empty] | 0 | 0 | 0 | 0 | 0 | 0 | 0 | 0 | 0 | 0 | 0 |  | 0 |  |  |  |  | D
34725 | ITP_CELDA_YASKAWA_02 | Prog = 60 | 60 | 0 | 60 | 20 | 0 | 15 | 36;36;169;169;585;585;684;684;688;688;688;688;675;675;698; | 101;101;364;364;737;737;961;961;1016;1016;999;999;982;982;974; | 2025-12-19 10:43 | 0 | 0 | 0 |  |  |  | FALSE | 0.01 | 6.5 | 0.01 | 0 | 1000 |  | 10 |  | 30 |  | 10 |  | 2000 | 2 | 6.75 | 792 | 0 | 122 |  | CC |  | 30 | [7 empty] | FALSE |  |  |  |  | 0 | 0 | 0 | 1.6 | 1 | 0.55 | 0 | 0 |  |  | CP Ti Gr3 | 60 | 6.5 | 350 | [13 empty] | Pegado | [10 empty] | 0 | 0 | 0 | 1 | 0 | 0 | 0 | 0 | 0 | 0 | 0 |  | 2 |  |  |  |  | D
34726 | ITP_CELDA_YASKAWA_02 | Prog = 60 | 60 | 0 | 60 | 21 | 0 | 12 | 39;39;195;195;567;567;684;684;700;700;688;688; | 105;105;372;372;741;741;961;961;1012;1012;995;995; | 2025-12-19 10:43 | 0 | 0 | 0 |  |  |  | FALSE | 0.01 | 6.5 | 0.01 | 0 | 1000 |  | 10 |  | 25 |  | 10 |  | 2000 | 2 | 6.87 | 741 | 0 | 88 |  | CC |  | 24 | [7 empty] | FALSE |  |  |  |  | 0 | 0 | 0 | 1.6 | 1 | 0.55 | 0 | 0 |  |  | CP Ti Gr3 | 60 | 6.5 | 350 | [13 empty] | Pegado | [10 empty] | 0 | 0 | 0 | 1 | 0 | 0 | 0 | 0 | 0 | 0 | 0 |  | 2 |  |  |  |  | D
34727 | ITP_CELDA_YASKAWA_02 | Prog = 60 | 60 | 0 | 60 | 22 | 0 | 25 | 11;11;158;158;415;415;608;608;624;624;594;594;587;587;574;574;574;574;576;576;576;576;578;578;569; | 88;88;313;313;643;643;843;843;881;881;821;821;766;766;728;728;694;694;673;673;652;652;643;643;631; | 2025-12-19 10:44 | 0 | 0 | 0 |  |  |  | FALSE | 0.01 | 5.5 | 0.01 | 0 | 1000 |  | 10 |  | 50 |  | 10 |  | 2000 | 2 | 5.7 | 677 | 0 | 168 |  | CC |  | 50 | [7 empty] | FALSE |  |  |  |  | 0 | 0 | 0 | 0.55 | 0.9 | 0.55 | 0 | 0 |  |  | CP Ti Gr3 | 60 | 5.5 | 350 | [13 empty] | Sin defecto | [10 empty] | 0 | 0 | 0 | 0 | 0 | 0 | 0 | 0 | 0 | 0 | 0 |  | 0 |  |  |  |  | D
34728 | ITP_CELDA_YASKAWA_02 | Prog = 60 | 60 | 0 | 60 | 23 | 0 | 25 | 6;6;119;119;374;374;562;562;567;567;541;541;535;535;521;521;525;525;521;521;523;523;528;528;521; | 84;84;309;309;626;626;821;821;847;847;796;796;745;745;703;703;673;673;652;652;635;635;631;631;622; | 2025-12-19 10:45 | 0 | 0 | 0 |  |  |  | FALSE | 0.01 | 5 | 0.01 | 0 | 1000 |  | 10 |  | 50 |  | 10 |  | 2000 | 2 | 5.18 | 656 | 0 | 148 |  | CC |  | 50 | [7 empty] | FALSE |  |  |  |  | 0 | 0 | 0 | 0.55 | 0.9 | 0.55 | 0 | 0 |  |  | CP Ti Gr3 | 60 | 5 | 350 | [13 empty] | Sin defecto | [10 empty] | 0 | 0 | 0 | 0 | 0 | 0 | 0 | 0 | 0 | 0 | 0 |  | 0 |  |  |  |  | D
34729 | ITP_CELDA_YASKAWA_02 | Prog = 60 | 60 | 0 | 60 | 24 | 0 | 17 | 13;13;82;82;479;479;613;613;610;610;597;597;585;585;576;576;592; | 97;97;321;321;669;669;872;872;885;885;830;830;787;787;737;737;745; | 2025-12-19 10:45 | 0 | 0 | 0 |  |  |  | FALSE | 0.01 | 5.5 | 0.01 | 0 | 1000 |  | 10 |  | 35 |  | 10 |  | 2000 | 2 | 5.77 | 694 | 0 | 111 |  | CC |  | 34 | [7 empty] | FALSE |  |  |  |  | 0 | 0 | 0 | 0.55 | 0.9 | 0.55 | 0 | 0 |  |  | CP Ti Gr3 | 60 | 5.5 | 350 | [13 empty] | Sin defecto | [10 empty] | 0 | 0 | 0 | 0 | 0 | 0 | 0 | 0 | 0 | 0 | 0 |  | 0 |  |  |  |  | D
34730 | ITP_CELDA_YASKAWA_02 | Prog = 60 | 60 | 0 | 60 | 25 | 0 | 12 | 22;22;144;144;484;484;610;610;601;601;603;603; | 88;88;296;296;622;622;800;800;813;813;804;804; | 2025-12-19 10:45 | 0 | 0 | 0 |  |  |  | FALSE | 0.01 | 5.5 | 0.01 | 0 | 1000 |  | 10 |  | 25 |  | 10 |  | 2000 | 2 | 5.82 | 605 | 0 | 61 |  | CC |  | 24 | [7 empty] | FALSE |  |  |  |  | 0 | 0 | 0 | 0.55 | 0.9 | 0.55 | 0 | 0 |  |  | CP Ti Gr3 | 60 | 5.5 | 350 | [13 empty] | Sin defecto | [10 empty] | 0 | 0 | 0 | 0 | 0 | 0 | 0 | 0 | 0 | 0 | 0 |  | 0 |  |  |  |  | D
528423 | R1_ITP | Prog = 32 | 32 | 0 | 32 | 524 | 0 | 125 | 20;40;83;146;196;232;259;270;277;279;275;272;272;272;272;270;268;270;272;275;275;277;279;277;277;279;279;275;277;279;279;277;272;275;279;279;281;277;275;277;279;279;275;277;277;275;277;277;275;275;277;279;277;277;284;279;272;275;279;279;277;279;277;279;277;279;272;270;277;281;281;281;275;279;277;279;279;275;277;277;279;281;275;277;279;277;275;275;284;281;275;277;275;275;272;277;277;272;275;277;272;277;277;277;277;275;277;275;272;275;279;277;272;277;275;275;277;277;277;277;277;279;279;284;284; | 50;101;152;211;283;347;393;423;440;453;465;474;478;482;482;491;495;499;504;512;512;508;516;512;512;516;512;508;508;508;504;499;499;499;499;495;495;495;491;491;491;482;482;482;482;478;478;474;474;474;474;470;470;470;465;465;461;457;453;449;453;449;444;440;436;436;436;444;440;436;436;436;432;423;419;423;419;419;415;410;410;410;410;410;406;406;402;402;398;398;398;393;393;393;389;385;389;389;389;385;385;385;385;385;381;381;381;381;377;377;377;372;372;372;368;364;364;368;368;368;368;360;372;364;364; | 2025-11-05 | 0 | 0 | 0 |  |  |  | FALSE | 0.01 | 2.700000048 | 0.01 | 0 | 1000 |  | 10 |  | 250 |  | 10 |  | 2000 | 2 | 2.710000038 | 432 | 0 | 296 |  | CC |  | 250 | [7 empty] | FALSE | [7 empty] | 1 | 0.55 | 1 | 0.55 | 0 |  |  | CP Ti Gr3 | 32 | 2.7 | 250 | [13 empty] | Pegado | [10 empty] | 0 | 0 | 0 | 1 | 0 | 0 | 0 | 0 | 0 | 0 | 0 |  | 2 |  |  |  |  | D
528424 | R1_ITP | Prog = 32 | 32 | 0 | 32 | 525 | 0 | 125 | 20;47;94;151;200;236;263;277;277;279;279;275;272;275;270;268;270;275;272;270;275;275;275;272;275;279;275;275;277;281;279;270;275;277;275;277;277;277;277;277;277;275;277;279;275;275;275;277;275;275;279;277;275;275;277;279;277;277;277;277;279;279;281;277;275;281;277;272;277;275;275;272;277;279;277;277;277;275;275;277;281;277;277;279;277;275;275;281;279;275;279;279;277;275;275;277;272;275;279;277;277;277;277;270;270;279;277;275;275;279;279;270;272;279;275;275;275;277;275;272;277;275;279;268;268; | 55;101;152;207;271;330;372;398;415;427;440;444;444;444;453;461;461;465;465;465;465;474;478;478;482;482;482;482;478;482;478;470;474;474;474;474;474;470;465;465;465;461;461;465;457;449;453;457;449;444;453;453;453;444;453;449;444;444;444;453;449;440;440;440;440;436;436;436;432;432;427;427;432;427;432;432;423;423;427;427;423;419;419;432;427;415;410;415;415;415;410;406;406;402;402;402;398;398;398;398;393;389;389;393;393;389;385;389;389;385;381;385;389;385;385;385;385;385;385;377;381;385;393;381;381; | 2025-11-05 | 0 | 0 | 0 |  |  |  | FALSE | 0.01 | 2.700000048 | 0.01 | 0 | 1000 |  | 10 |  | 250 |  | 10 |  | 2000 | 2 | 2.700000048 | 423 | 0 | 289 |  | CC |  | 250 | [7 empty] | FALSE | [7 empty] | 1 | 0.55 | 1 | 0.55 | 0 |  |  | CP Ti Gr3 | 32 | 2.7 | 250 | [13 empty] | Pegado | [10 empty] | 0 | 0 | 0 | 1 | 0 | 0 | 0 | 0 | 0 | 0 | 0 |  | 2 |  |  |  |  | D
528393 | R1_ITP | Prog = 32 | 32 | 0 | 32 | 494 | 0 | 125 | 2;11;42;96;151;202;245;277;290;288;290;290;284;284;281;284;281;275;277;279;279;277;281;281;277;277;277;279;279;281;284;277;275;279;277;279;279;279;277;275;279;281;279;275;277;279;279;277;277;277;277;277;277;275;275;279;279;277;272;277;281;277;275;277;277;277;275;279;279;275;277;277;275;277;277;279;275;272;275;275;277;279;281;279;277;277;277;277;277;272;272;270;270;279;279;277;279;279;277;277;279;275;275;275;277;279;275;275;277;275;275;277;277;277;275;277;277;275;277;277;277;277;279;275;275; | 76;148;211;300;393;478;542;584;610;618;618;618;618;614;610;601;597;588;584;584;584;580;571;567;563;559;559;559;550;538;538;542;529;525;525;521;521;516;516;512;508;508;504;499;499;499;499;495;487;487;487;482;482;478;478;482;482;474;470;470;465;461;461;457;449;449;449;444;449;449;444;440;440;440;440;440;436;436;432;423;427;432;427;423;419;423;423;415;415;410;406;410;406;410;402;398;406;402;398;398;393;393;389;393;389;389;385;385;385;381;381;385;385;381;381;381;377;368;372;377;377;372;377;372;372; | 2025-11-05 | 0 | 0 | 0 |  |  |  | FALSE | 0.01 | 2.700000048 | 0.01 | 0 | 1000 |  | 10 |  | 250 |  | 10 |  | 2000 | 2 | 2.720000029 | 465 | 0 | 321 |  | CC |  | 250 | [7 empty] | FALSE | [7 empty] | 1 | 0.55 | 1 | 0.55 | 0 |  |  | CP Ti Gr3 | 32 | 2.7 | 250 | [13 empty] | Pegado | [10 empty] | 0 | 0 | 0 | 1 | 0 | 0 | 0 | 0 | 0 | 0 | 0 |  | 2 |  |  |  |  | D
528394 | R1_ITP | Prog = 32 | 32 | 0 | 32 | 495 | 0 | 125 | 2;13;47;101;155;205;243;268;286;290;286;288;286;281;279;284;281;277;277;279;281;279;279;284;277;275;279;279;279;279;281;279;277;279;281;279;277;275;279;277;277;279;277;279;279;279;277;275;279;279;277;275;275;279;275;277;279;275;277;277;279;277;272;281;279;275;277;277;277;275;277;279;275;281;284;277;275;275;277;275;272;277;277;277;277;277;279;275;277;277;279;279;275;279;277;277;279;275;277;279;281;277;277;277;279;277;275;277;279;275;275;277;277;275;272;277;275;277;277;272;275;275;275;284;284; | 72;139;207;292;385;470;533;588;618;622;626;622;614;605;605;601;593;584;576;576;576;567;563;559;554;550;546;542;538;533;533;533;529;521;516;516;512;508;516;508;499;499;499;499;495;495;491;487;487;487;482;478;478;478;474;474;474;470;465;461;470;470;461;461;461;457;453;453;453;453;449;449;449;444;444;444;444;436;427;427;427;427;432;427;432;432;427;419;415;410;410;419;427;423;410;410;410;415;406;402;402;406;406;398;398;406;398;393;398;398;393;393;393;389;389;389;389;385;385;389;381;377;389;381;381; | 2025-11-05 | 0 | 0 | 0 |  |  |  | FALSE | 0.01 | 2.700000048 | 0.01 | 0 | 1000 |  | 10 |  | 250 |  | 10 |  | 2000 | 2 | 2.720000029 | 465 | 0 | 321 |  | CC |  | 250 | [7 empty] | FALSE | [7 empty] | 1 | 0.55 | 1 | 0.55 | 0 |  |  | CP Ti Gr3 | 32 | 2.7 | 250 | [13 empty] | Pegado | [10 empty] | 0 | 0 | 0 | 1 | 0 | 0 | 0 | 0 | 0 | 0 | 0 |  | 2 |  |  |  |  | D
528359 | R1_ITP | Prog = 32 | 32 | 0 | 32 | 460 | 0 | 125 | 0;11;45;103;162;212;250;272;281;288;281;277;279;277;277;275;281;281;279;284;284;288;284;281;281;279;279;281;281;279;272;277;277;277;281;281;279;279;279;279;270;272;281;279;277;277;279;279;277;279;277;277;277;279;279;275;277;279;279;279;277;277;279;277;279;279;277;277;279;279;277;281;281;275;277;277;277;277;277;279;277;275;277;277;277;275;277;277;275;275;277;277;272;275;279;277;275;277;279;277;275;279;279;277;279;279;277;277;279;279;275;275;277;277;277;277;279;270;270;279;279;277;270;277;277; | 72;148;216;300;389;465;529;567;593;605;614;614;618;618;618;614;614;610;605;605;597;597;593;584;584;576;567;567;559;554;542;538;538;533;533;529;529;521;516;516;516;512;508;508;504;499;495;499;487;482;482;482;482;478;474;465;465;465;461;461;457;449;449;453;444;440;444;440;436;440;432;427;427;423;423;423;419;419;415;415;415;406;406;410;410;406;406;406;398;398;402;398;398;398;393;389;389;389;389;389;389;385;385;385;381;381;377;372;377;372;372;372;368;372;372;372;368;368;364;364;377;372;372;364;364; | 2025-11-05 | 0 | 0 | 0 |  |  |  | FALSE | 0.01 | 2.700000048 | 0.01 | 0 | 1000 |  | 10 |  | 250 |  | 10 |  | 2000 | 2 | 2.720000029 | 465 | 0 | 319 |  | CC |  | 250 | [7 empty] | FALSE | [7 empty] | 1 | 0.55 | 1 | 0.55 | 0 |  |  | CP Ti Gr3 | 32 | 2.7 | 250 | [13 empty] | Pegado | [10 empty] | 0 | 0 | 0 | 1 | 0 | 0 | 0 | 0 | 0 | 0 | 0 |  | 2 |  |  |  |  | D
528360 | R1_ITP | Prog = 32 | 32 | 0 | 32 | 461 | 0 | 125 | 4;13;49;106;155;200;243;270;279;284;288;286;284;281;284;281;279;281;281;279;279;281;281;277;281;284;284;281;277;272;275;281;284;279;279;279;279;281;277;281;281;275;275;275;277;277;277;279;275;277;277;277;277;277;279;275;277;279;277;277;275;277;279;277;275;275;277;277;277;279;277;275;277;277;277;275;279;277;272;277;279;279;275;275;279;281;279;277;275;275;272;277;279;275;277;277;275;277;275;277;275;275;279;277;275;277;281;281;272;270;277;277;270;272;279;277;272;275;272;275;277;279;277;281;281; | 84;135;199;288;377;457;525;567;593;610;618;618;614;605;601;597;593;588;584;576;571;571;559;559;554;554;546;542;542;538;529;525;525;521;516;512;508;508;504;495;491;495;491;495;495;487;482;482;482;478;478;478;474;470;474;474;474;470;465;461;457;457;457;457;449;449;457;453;449;453;453;449;440;440;436;440;444;440;436;427;423;419;423;427;423;419;419;423;419;419;415;410;410;410;406;410;410;406;402;402;402;393;398;398;398;398;393;398;393;389;385;389;389;389;389;385;385;385;377;372;385;385;393;381;381; | 2025-11-05 | 0 | 0 | 0 |  |  |  | FALSE | 0.01 | 2.700000048 | 0.01 | 0 | 1000 |  | 10 |  | 250 |  | 10 |  | 2000 | 2 | 2.720000029 | 461 | 0 | 319 |  | CC |  | 250 | [7 empty] | FALSE | [7 empty] | 1 | 0.55 | 1 | 0.55 | 0 |  |  | CP Ti Gr3 | 32 | 2.7 | 250 | [13 empty] | Pegado | [10 empty] | 0 | 0 | 0 | 1 | 0 | 0 | 0 | 0 | 0 | 0 | 0 |  | 2 |  |  |  |  | D
528361 | R1_ITP | Prog = 32 | 32 | 0 | 32 | 462 | 0 | 125 | 4;18;56;110;160;207;241;263;277;286;290;288;286;288;286;284;281;284;281;275;277;277;275;279;279;279;281;281;281;284;279;275;277;275;275;279;279;275;277;279;277;277;277;279;279;275;275;277;277;277;279;277;275;279;275;275;277;277;277;275;279;279;277;275;275;279;277;277;279;279;279;275;277;277;272;279;281;281;279;277;277;275;275;277;277;275;275;277;275;275;279;277;275;277;277;279;277;275;277;275;275;275;277;277;275;277;277;275;275;275;277;277;277;279;277;277;279;275;275;272;275;275;284;270;270; | 67;135;203;283;372;453;521;563;593;614;614;614;610;601;597;588;584;580;571;559;546;546;550;542;542;542;533;538;533;525;516;512;512;504;504;504;499;499;495;495;491;482;482;487;478;478;478;478;478;474;474;470;474;474;470;470;465;461;461;457;457;457;457;453;449;449;444;444;444;440;436;436;436;432;432;436;432;427;432;423;423;427;423;419;419;415;415;415;415;415;415;415;410;415;410;410;410;402;402;406;406;402;398;398;398;393;385;385;393;393;389;389;389;389;389;385;385;385;385;385;381;381;385;385;385; | 2025-11-05 | 0 | 0 | 0 |  |  |  | FALSE | 0.01 | 2.700000048 | 0.01 | 0 | 1000 |  | 10 |  | 250 |  | 10 |  | 2000 | 2 | 2.720000029 | 457 | 0 | 314 |  | CC |  | 250 | [7 empty] | FALSE | [7 empty] | 1 | 0.55 | 1 | 0.55 | 0 |  |  | CP Ti Gr3 | 32 | 2.7 | 250 | [13 empty] | Pegado | [10 empty] | 0 | 0 | 0 | 1 | 0 | 0 | 0 | 0 | 0 | 0 | 0 |  | 2 |  |  |  |  | D
528362 | R1_ITP | Prog = 32 | 32 | 0 | 32 | 463 | 0 | 125 | 11;27;65;126;184;225;252;266;270;272;272;277;277;275;277;279;279;279;279;279;275;275;281;279;281;279;279;281;279;277;277;281;279;275;277;279;279;279;275;275;277;279;277;275;279;279;277;279;279;279;277;277;279;275;277;277;279;279;277;277;279;277;277;279;277;272;277;277;272;272;277;277;275;272;275;275;275;279;279;275;275;277;279;275;275;277;277;275;275;279;277;272;275;275;275;275;279;279;275;272;275;277;277;277;279;277;275;279;279;275;272;277;275;272;277;279;277;275;275;277;277;277;275;277;277; | 67;122;182;249;326;398;453;495;529;542;546;559;559;563;571;567;567;563;559;567;559;563;559;554;559;554;550;546;542;538;533;533;525;521;521;516;512;508;508;512;499;491;495;482;478;487;491;487;482;482;478;474;474;474;474;470;470;465;461;453;449;453;453;453;449;453;449;449;449;444;440;436;436;440;436;432;427;427;427;423;423;427;427;423;423;419;419;419;419;415;415;406;415;415;406;406;406;406;402;402;406;402;402;398;393;398;393;393;393;389;389;389;389;389;389;389;385;381;385;385;385;385;389;385;385; | 2025-11-05 | 0 | 0 | 0 |  |  |  | FALSE | 0.01 | 2.700000048 | 0.01 | 0 | 1000 |  | 10 |  | 250 |  | 10 |  | 2000 | 2 | 2.710000038 | 457 | 0 | 313 |  | CC |  | 250 | [7 empty] | FALSE | [7 empty] | 1 | 0.55 | 1 | 0.55 | 0 |  |  | CP Ti Gr3 | 32 | 2.7 | 250 | [13 empty] | Pegado | [10 empty] | 0 | 0 | 0 | 1 | 0 | 0 | 0 | 0 | 0 | 0 | 0 |  | 2 |  |  |  |  | D
528363 | R1_ITP | Prog = 32 | 32 | 0 | 32 | 464 | 0 | 125 | 15;27;69;130;180;225;254;261;263;270;270;270;270;272;277;277;275;277;281;275;275;284;279;281;281;284;284;277;281;286;281;277;277;279;277;277;279;275;277;279;277;275;277;284;281;275;277;279;279;277;279;275;272;279;277;277;275;275;277;277;277;277;277;277;275;277;277;275;279;277;272;275;277;277;275;275;277;275;275;277;277;277;275;279;277;275;275;277;279;275;275;281;277;275;275;277;277;275;279;277;275;277;279;279;272;275;277;275;272;275;277;277;279;281;275;270;272;272;275;277;277;275;279;272;272; | 63;122;182;245;317;381;444;491;516;542;554;563;576;580;584;584;580;580;571;571;580;576;567;567;567;563;550;546;542;538;533;529;525;521;516;516;512;508;512;508;499;499;495;495;495;495;491;487;487;487;487;478;474;478;478;474;474;470;465;465;457;461;457;457;457;453;453;449;449;449;453;453;449;444;436;436;436;436;440;432;432;432;427;432;432;427;423;423;423;423;419;415;410;410;419;419;410;410;410;410;406;406;406;402;402;398;398;398;393;393;393;393;393;389;393;389;389;389;385;389;389;389;389;389;389; | 2025-11-05 | 0 | 0 | 0 |  |  |  | FALSE | 0.01 | 2.700000048 | 0.01 | 0 | 1000 |  | 10 |  | 250 |  | 10 |  | 2000 | 2 | 2.710000038 | 461 | 0 | 316 |  | CC |  | 250 | [7 empty] | FALSE | [7 empty] | 1 | 0.55 | 1 | 0.55 | 0 |  |  | CP Ti Gr3 | 32 | 2.7 | 250 | [13 empty] | Pegado | [10 empty] | 0 | 0 | 0 | 1 | 0 | 0 | 0 | 0 | 0 | 0 | 0 |  | 2 |  |  |  |  | D
528364 | R1_ITP | Prog = 32 | 32 | 0 | 32 | 465 | 0 | 125 | 6;24;67;126;180;223;250;259;266;275;272;270;277;277;277;279;279;281;277;277;281;279;277;279;281;281;277;277;277;275;277;281;281;277;275;277;277;279;279;279;275;270;281;279;277;279;277;277;277;277;279;277;275;275;279;279;277;277;275;275;277;277;275;272;277;279;277;279;279;277;275;275;277;275;275;275;277;275;275;279;275;275;277;277;277;277;277;277;272;277;279;281;277;272;277;275;272;281;281;277;275;275;277;275;281;284;275;275;277;279;275;275;277;277;277;275;277;277;272;275;279;277;279;272;272; | 76;139;186;249;330;406;461;508;538;554;563;571;580;584;584;584;584;580;580;576;571;571;563;559;554;554;542;538;538;538;538;529;521;516;516;516;512;508;504;504;499;495;495;495;491;487;487;482;482;482;482;482;478;474;470;474;470;465;465;465;461;470;465;461;461;453;453;453;453;453;449;449;449;444;444;440;440;436;432;436;427;427;427;432;427;423;423;423;419;423;427;423;415;415;415;410;410;415;415;415;406;402;402;402;402;398;402;398;393;389;389;393;393;393;389;389;389;389;385;385;393;393;389;393;393; | 2025-11-05 | 0 | 0 | 0 |  |  |  | FALSE | 0.01 | 2.700000048 | 0.01 | 0 | 1000 |  | 10 |  | 250 |  | 10 |  | 2000 | 2 | 2.710000038 | 461 | 0 | 316 |  | CC |  | 250 | [7 empty] | FALSE | [7 empty] | 1 | 0.55 | 1 | 0.55 | 0 |  |  | CP Ti Gr3 | 32 | 2.7 | 250 | [13 empty] | Pegado | [10 empty] | 0 | 0 | 0 | 1 | 0 | 0 | 0 | 0 | 0 | 0 | 0 |  | 2 |  |  |  |  | D
528331 | R1_ITP | Prog = 32 | 32 | 0 | 32 | 432 | 0 | 125 | 2;13;49;106;155;202;239;266;281;288;286;284;284;284;281;275;279;279;277;281;279;279;281;281;284;281;279;281;279;277;277;284;281;277;279;281;277;277;279;277;275;279;281;279;279;277;277;277;275;277;277;277;279;279;277;275;279;279;277;279;279;279;272;275;281;279;277;277;277;277;275;277;279;277;277;277;279;279;279;277;272;275;279;281;279;272;279;277;275;277;279;279;275;275;279;275;270;275;277;275;279;284;277;275;275;272;275;279;279;279;272;272;279;277;277;275;275;275;275;281;279;277;268;279;279; | 67;131;199;271;360;449;512;567;597;605;614;610;605;605;605;597;593;593;588;588;580;571;571;563;559;554;550;550;546;538;538;538;538;529;525;521;508;508;508;504;504;499;495;491;482;487;487;482;491;491;482;478;474;465;461;465;465;465;465;453;444;449;449;449;444;444;444;440;440;436;432;436;432;432;427;423;423;423;419;419;415;419;410;410;415;402;402;406;406;406;402;398;398;398;402;398;393;393;393;389;385;389;389;389;385;385;381;381;377;377;377;377;372;372;368;368;368;372;372;368;364;364;368;368;368; | 2025-11-05 | 0 | 0 | 0 |  |  |  | FALSE | 0.01 | 2.700000048 | 0.01 | 0 | 1000 |  | 10 |  | 250 |  | 10 |  | 2000 | 2 | 2.720000029 | 457 | 0 | 315 |  | CC |  | 250 | [7 empty] | FALSE | [7 empty] | 1 | 0.55 | 1 | 0.55 | 0 |  |  | CP Ti Gr3 | 32 | 2.7 | 250 | [13 empty] | Pegado | [10 empty] | 0 | 0 | 0 | 1 | 0 | 0 | 0 | 0 | 0 | 0 | 0 |  | 2 |  |  |  |  | D
528332 | R1_ITP | Prog = 32 | 32 | 0 | 32 | 433 | 0 | 125 | 2;11;51;108;160;212;241;261;281;286;284;281;284;281;277;277;279;281;284;279;279;277;277;281;281;284;279;277;279;281;281;281;277;270;275;281;277;275;277;279;277;275;277;277;277;279;279;279;277;277;277;272;275;279;277;275;277;281;277;275;279;277;275;279;281;275;272;277;277;277;279;279;279;277;275;279;279;281;277;277;279;275;277;279;277;277;277;279;277;275;279;275;275;277;279;279;275;277;277;275;277;275;275;275;277;279;275;275;277;275;275;275;279;277;275;277;275;275;275;277;279;275;277;270;270; | 67;131;190;262;351;432;504;542;567;584;593;597;597;593;580;584;580;571;571;571;567;559;546;550;554;542;542;538;533;533;533;525;516;512;512;504;504;504;504;499;495;491;491;491;487;478;482;487;482;478;474;470;465;465;465;461;461;461;457;457;457;457;453;449;444;444;449;444;440;440;440;440;440;436;436;432;432;432;427;427;427;423;423;423;415;415;419;419;415;415;410;410;410;406;406;406;402;393;393;398;398;398;393;393;393;393;393;385;385;385;393;389;385;385;381;381;381;377;377;377;377;377;381;377;377; | 2025-11-05 | 0 | 0 | 0 |  |  |  | FALSE | 0.01 | 2.700000048 | 0.01 | 0 | 1000 |  | 10 |  | 250 |  | 10 |  | 2000 | 2 | 2.720000029 | 457 | 0 | 313 |  | CC |  | 250 | [7 empty] | FALSE | [7 empty] | 1 | 0.55 | 1 | 0.55 | 0 |  |  | CP Ti Gr3 | 32 | 2.7 | 250 | [13 empty] | Pegado | [10 empty] | 0 | 0 | 0 | 1 | 0 | 0 | 0 | 0 | 0 | 0 | 0 |  | 2 |  |  |  |  | D
528297 | R1_ITP | Prog = 32 | 32 | 0 | 32 | 398 | 0 | 125 | 2;9;40;101;157;207;248;270;279;284;286;286;279;279;279;277;279;281;281;281;279;284;281;281;284;281;281;279;281;286;284;284;284;279;279;279;281;279;277;279;277;277;277;279;279;277;279;281;281;277;277;279;277;277;279;279;279;277;279;277;275;279;279;277;279;284;284;277;277;281;279;277;275;277;277;275;279;275;272;272;272;272;275;279;284;279;277;279;279;272;272;277;275;277;279;277;277;272;275;277;275;275;275;277;275;272;277;277;275;277;279;277;272;275;279;277;277;277;275;272;275;279;277;279;279; | 63;148;220;300;389;470;533;576;605;618;622;626;626;618;610;614;618;610;605;605;605;597;588;588;580;571;567;563;554;554;546;542;538;533;533;529;525;525;516;512;508;508;504;499;499;495;491;491;487;482;478;478;474;470;474;470;461;457;457;457;449;449;449;444;444;440;436;436;432;432;427;423;427;432;427;419;415;410;410;410;406;410;415;406;402;406;398;402;402;398;393;385;385;389;393;393;385;381;385;389;385;377;377;372;368;372;377;377;372;368;368;368;364;364;368;372;368;360;360;364;364;360;364;360;360; | 2025-11-05 | 0 | 0 | 0 |  |  |  | FALSE | 0.01 | 2.700000048 | 0.01 | 0 | 1000 |  | 10 |  | 250 |  | 10 |  | 2000 | 2 | 2.720000029 | 461 | 0 | 318 |  | CC |  | 250 | [7 empty] | FALSE | [7 empty] | 1 | 0.55 | 1 | 0.55 | 0 |  |  | CP Ti Gr3 | 32 | 2.7 | 250 | [13 empty] | Pegado | [10 empty] | 0 | 0 | 0 | 1 | 0 | 0 | 0 | 0 | 0 | 0 | 0 |  | 2 |  |  |  |  | D
528298 | R1_ITP | Prog = 32 | 32 | 0 | 32 | 399 | 0 | 125 | 2;11;45;99;148;193;236;263;279;286;286;286;286;288;288;284;281;281;284;281;277;281;281;281;279;277;279;281;279;284;279;277;279;279;277;277;281;279;277;279;277;279;279;279;279;277;277;277;277;272;270;279;277;277;279;279;277;272;277;277;272;275;277;279;277;277;279;277;279;284;277;277;275;279;279;275;279;281;275;277;277;279;275;275;279;277;277;279;284;279;272;277;281;277;277;277;275;275;277;277;275;275;275;277;275;275;277;275;275;277;279;279;275;275;277;275;275;277;272;272;277;279;275;284;284; | 76;139;207;292;381;474;542;593;622;635;648;648;643;639;631;626;614;605;601;588;584;584;576;571;567;563;559;554;550;542;538;533;529;525;521;516;516;516;508;504;504;499;495;499;495;491;491;487;487;482;478;478;478;474;478;478;470;465;470;465;465;461;457;461;457;453;453;453;449;444;444;449;440;440;440;440;436;436;432;432;423;423;423;423;423;427;427;415;415;419;415;415;415;410;406;406;406;402;398;393;398;393;393;398;393;402;406;406;398;398;393;393;393;393;389;389;389;389;385;385;385;393;385;389;389; | 2025-11-05 | 0 | 0 | 0 |  |  |  | FALSE | 0.01 | 2.700000048 | 0.01 | 0 | 1000 |  | 10 |  | 250 |  | 10 |  | 2000 | 2 | 2.720000029 | 470 | 0 | 324 |  | CC |  | 250 | [7 empty] | FALSE | [7 empty] | 1 | 0.55 | 1 | 0.55 | 0 |  |  | CP Ti Gr3 | 32 | 2.7 | 250 | [13 empty] | Pegado | [10 empty] | 0 | 0 | 0 | 1 | 0 | 0 | 0 | 0 | 0 | 0 | 0 |  | 2 |  |  |  |  | D
528299 | R1_ITP | Prog = 32 | 32 | 0 | 32 | 400 | 0 | 125 | 6;15;56;115;164;205;236;261;277;284;286;288;288;284;281;286;284;279;281;281;281;277;279;279;277;279;281;277;277;279;281;281;279;279;279;279;277;279;279;277;281;281;275;275;275;279;279;277;279;275;275;277;277;275;272;277;277;277;277;279;279;275;275;279;277;277;279;277;277;275;277;277;272;279;281;275;275;277;279;275;275;279;279;277;275;272;272;275;277;277;277;275;277;279;279;277;279;275;272;275;279;270;268;277;277;277;279;275;275;277;277;277;275;275;284;284;275;272;275;281;281;277;279;277;277; | 63;127;194;266;355;436;499;554;584;601;610;605;605;601;597;593;580;576;567;567;563;554;550;542;538;538;533;529;529;525;521;516;512;508;504;504;499;495;499;491;487;487;482;478;478;474;474;470;470;470;461;457;465;465;457;457;457;453;453;453;453;453;449;453;444;436;436;444;440;436;436;432;432;432;432;427;427;427;427;423;427;427;419;415;415;410;410;415;415;410;406;406;410;402;402;402;402;402;398;393;393;402;398;393;393;389;389;385;389;385;385;393;393;389;389;385;385;385;381;385;385;372;381;372;372; | 2025-11-05 | 0 | 0 | 0 |  |  |  | FALSE | 0.01 | 2.700000048 | 0.01 | 0 | 1000 |  | 10 |  | 250 |  | 10 |  | 2000 | 2 | 2.720000029 | 457 | 0 | 313 |  | CC |  | 250 | [7 empty] | FALSE | [7 empty] | 1 | 0.55 | 1 | 0.55 | 0 |  |  | CP Ti Gr3 | 32 | 2.7 | 250 | [13 empty] | Pegado | [10 empty] | 0 | 0 | 0 | 1 | 0 | 0 | 0 | 0 | 0 | 0 | 0 |  | 2 |  |  |  |  | D
528300 | R1_ITP | Prog = 32 | 32 | 0 | 32 | 401 | 0 | 125 | 9;27;72;130;182;221;248;261;263;266;275;270;270;277;281;277;277;281;277;277;279;281;281;279;279;281;279;279;279;279;279;279;284;279;277;277;279;281;277;284;281;275;279;277;277;277;279;284;277;272;275;279;277;275;277;277;275;277;275;275;275;277;277;275;275;277;279;277;275;279;277;275;279;279;277;277;277;277;275;275;279;275;275;277;279;279;275;279;277;272;275;275;277;275;277;279;277;279;279;277;277;275;277;277;277;277;277;275;275;277;270;268;277;279;279;277;277;281;275;272;275;277;279;281;281; | 63;114;177;237;309;385;440;491;525;542;554;563;571;580;588;584;580;576;571;580;576;567;567;563;550;542;546;538;538;542;538;533;525;521;516;512;512;504;504;508;499;495;491;478;478;482;487;482;474;470;470;474;474;470;465;457;457;465;461;457;449;453;453;444;444;440;440;440;440;436;436;432;432;432;427;427;423;427;423;419;423;423;419;415;415;410;410;410;406;402;398;402;406;406;402;402;398;398;393;393;398;393;393;393;393;389;389;389;385;381;381;381;381;381;377;381;377;377;381;372;372;372;372;368;368; | 2025-11-05 | 0 | 0 | 0 |  |  |  | FALSE | 0.01 | 2.700000048 | 0.01 | 0 | 1000 |  | 10 |  | 250 |  | 10 |  | 2000 | 2 | 2.710000038 | 453 | 0 | 311 |  | CC |  | 250 | [7 empty] | FALSE | [7 empty] | 1 | 0.55 | 1 | 0.55 | 0 |  |  | CP Ti Gr3 | 32 | 2.7 | 250 | [13 empty] | Pegado | [10 empty] | 0 | 0 | 0 | 1 | 0 | 0 | 0 | 0 | 0 | 0 | 0 |  | 2 |  |  |  |  | D
528301 | R1_ITP | Prog = 32 | 32 | 0 | 32 | 402 | 0 | 125 | 6;24;69;128;178;216;243;259;268;270;272;275;281;277;277;279;277;277;277;281;281;281;281;281;286;284;277;279;277;275;277;281;281;279;281;281;277;281;277;275;275;275;277;275;275;279;277;277;279;284;279;279;281;277;277;277;275;277;277;277;272;272;279;279;279;279;277;279;277;277;277;277;279;275;277;279;275;275;277;277;277;275;284;279;272;275;277;277;277;277;279;272;277;281;275;277;277;277;275;275;277;275;275;277;279;279;272;275;277;275;275;277;277;275;270;275;277;272;272;279;279;275;277;270;270; | 63;127;182;249;326;398;461;508;542;563;567;584;593;593;597;593;593;593;588;584;580;576;571;567;559;550;550;546;542;538;533;525;521;521;521;516;512;508;499;499;495;495;491;487;482;482;482;478;478;478;478;474;470;465;470;461;461;457;457;457;457;453;453;453;453;444;444;440;440;440;432;427;436;432;427;427;427;427;423;423;419;419;419;419;415;410;410;406;406;406;402;402;402;402;398;398;398;402;402;398;398;393;393;393;393;393;385;381;385;381;377;381;385;381;381;381;377;377;377;377;372;381;372;393;393; | 2025-11-05 | 0 | 0 | 0 |  |  |  | FALSE | 0.01 | 2.700000048 | 0.01 | 0 | 1000 |  | 10 |  | 250 |  | 10 |  | 2000 | 2 | 2.720000029 | 457 | 0 | 313 |  | CC |  | 250 | [7 empty] | FALSE | [7 empty] | 1 | 0.55 | 1 | 0.55 | 0 |  |  | CP Ti Gr3 | 32 | 2.7 | 250 | [13 empty] | Pegado | [10 empty] | 0 | 0 | 0 | 1 | 0 | 0 | 0 | 0 | 0 | 0 | 0 |  | 2 |  |  |  |  | D
528302 | R1_ITP | Prog = 32 | 32 | 0 | 32 | 403 | 0 | 125 | 6;22;65;124;175;214;243;263;270;270;272;281;281;275;277;277;277;284;284;279;279;279;284;279;277;279;279;279;279;277;277;281;281;277;275;277;281;281;277;277;279;279;279;277;277;275;275;279;277;277;275;277;281;279;277;277;277;275;275;279;277;275;277;279;277;277;279;277;272;275;281;279;275;277;277;275;275;277;277;277;277;281;277;272;281;279;275;277;277;279;275;275;277;275;270;272;279;277;275;277;277;277;277;279;279;275;275;277;275;279;279;272;270;272;279;277;275;277;277;277;272;275;275;279;279; | 59;122;182;254;338;410;465;512;546;563;576;580;584;584;584;588;580;580;576;571;571;567;571;567;559;554;546;542;538;533;533;525;521;521;512;508;512;508;499;495;495;495;495;491;487;482;482;482;482;478;478;474;470;465;465;465;461;461;461;457;449;444;449;449;444;444;449;444;440;436;440;440;432;436;432;427;427;423;427;423;423;423;419;419;419;415;419;415;410;406;406;406;402;402;402;402;406;402;406;406;402;393;393;389;385;381;393;393;389;389;393;385;377;381;385;377;372;372;372;372;377;377;381;372;372; | 2025-11-05 | 0 | 0 | 0 |  |  |  | FALSE | 0.01 | 2.700000048 | 0.01 | 0 | 1000 |  | 10 |  | 250 |  | 10 |  | 2000 | 2 | 2.720000029 | 457 | 0 | 313 |  | CC |  | 250 | [7 empty] | FALSE | [7 empty] | 1 | 0.55 | 1 | 0.55 | 0 |  |  | CP Ti Gr3 | 32 | 2.7 | 250 | [13 empty] | Pegado | [10 empty] | 0 | 0 | 0 | 1 | 0 | 0 | 0 | 0 | 0 | 0 | 0 |  | 2 |  |  |  |  | D
528269 | R1_ITP | Prog = 32 | 32 | 0 | 32 | 370 | 0 | 125 | 2;13;49;101;155;202;245;272;281;288;290;286;281;279;279;279;279;281;279;279;279;284;281;277;279;281;279;279;279;279;277;281;284;277;272;277;281;277;277;277;277;279;279;279;279;277;277;281;279;275;275;279;279;277;279;277;275;277;277;281;279;277;275;270;275;277;279;277;277;279;275;277;281;277;275;277;281;279;281;279;277;279;277;275;277;275;277;279;275;275;275;281;281;275;277;279;277;279;279;277;272;277;279;275;275;275;277;277;275;277;275;272;277;277;277;275;275;277;275;275;277;277;275;277;277; | 76;135;211;292;372;457;521;567;593;601;610;610;610;601;597;597;597;588;584;580;576;571;571;563;554;550;550;546;538;533;529;529;521;521;512;508;508;508;504;499;499;495;491;487;482;482;482;482;482;478;470;465;465;470;465;465;461;457;457;453;449;449;449;449;449;444;440;440;440;436;432;436;432;427;427;423;419;423;419;415;415;415;415;410;402;406;410;410;402;398;398;402;402;393;393;393;389;389;389;389;389;381;381;381;381;385;381;381;372;372;372;372;377;372;368;368;368;368;364;360;360;360;360;360;360; | 2025-11-05 | 0 | 0 | 0 |  |  |  | FALSE | 0.01 | 2.700000048 | 0.01 | 0 | 1000 |  | 10 |  | 250 |  | 10 |  | 2000 | 2 | 2.720000029 | 457 | 0 | 314 |  | CC |  | 250 | [7 empty] | FALSE | [7 empty] | 1 | 0.55 | 1 | 0.55 | 0 |  |  | CP Ti Gr3 | 32 | 2.7 | 250 | [13 empty] | Pegado | [10 empty] | 0 | 0 | 0 | 1 | 0 | 0 | 0 | 0 | 0 | 0 | 0 |  | 2 |  |  |  |  | D
528270 | R1_ITP | Prog = 32 | 32 | 0 | 32 | 371 | 0 | 125 | 9;20;56;112;162;207;243;266;281;286;284;286;281;281;284;279;281;277;277;281;281;281;279;279;279;277;279;277;277;281;279;279;277;277;279;277;279;277;281;281;275;279;279;277;277;277;281;275;275;279;277;277;277;277;275;275;279;277;277;279;277;277;277;275;277;275;277;277;279;279;272;275;279;277;275;275;277;277;277;277;275;275;277;277;275;272;279;281;275;277;279;277;275;277;275;275;275;277;279;275;272;277;277;275;275;279;277;277;277;277;275;279;281;277;272;272;277;277;277;277;275;275;270;281;281; | 67;131;194;275;360;436;499;546;571;584;593;593;593;588;584;580;580;576;563;563;563;559;550;550;546;538;533;533;533;521;516;512;508;508;504;504;504;499;499;504;487;482;487;482;482;478;478;478;474;465;465;470;470;470;470;461;457;457;461;457;453;453;453;449;449;444;440;444;440;436;436;432;432;432;432;432;432;427;419;419;419;419;419;415;415;410;406;410;410;406;410;410;406;406;406;402;402;402;402;389;389;393;398;398;389;389;385;389;393;389;381;381;381;381;381;377;377;377;377;372;372;372;385;368;368; | 2025-11-05 | 0 | 0 | 0 |  |  |  | FALSE | 0.01 | 2.700000048 | 0.01 | 0 | 1000 |  | 10 |  | 250 |  | 10 |  | 2000 | 2 | 2.720000029 | 453 | 0 | 312 |  | CC |  | 250 | [7 empty] | FALSE | [7 empty] | 1 | 0.55 | 1 | 0.55 | 0 |  |  | CP Ti Gr3 | 32 | 2.7 | 250 | [13 empty] | Pegado | [10 empty] | 0 | 0 | 0 | 1 | 0 | 0 | 0 | 0 | 0 | 0 | 0 |  | 2 |  |  |  |  | D
528235 | R1_ITP | Prog = 32 | 32 | 0 | 32 | 336 | 0 | 125 | 2;13;51;112;171;218;252;268;279;279;277;279;277;275;275;279;277;275;277;281;284;279;281;284;281;281;281;281;281;281;284;281;277;279;281;279;279;279;279;277;275;279;286;284;277;279;277;277;281;277;277;279;279;279;275;277;279;277;277;277;279;279;279;281;277;275;275;277;284;279;277;279;275;275;277;277;275;275;279;279;277;279;279;275;272;277;277;275;277;277;277;275;275;275;272;275;277;279;277;275;277;277;272;275;279;272;270;275;279;277;275;275;277;277;275;279;279;277;277;277;277;277;279;279;279; | 72;139;203;275;360;432;495;538;567;588;593;593;601;601;601;597;605;614;605;601;593;584;580;576;576;567;559;554;550;550;542;538;538;533;525;521;521;525;516;512;508;508;508;499;495;491;487;482;482;482;478;474;474;465;461;465;461;457;453;449;449;449;440;436;444;444;436;432;436;427;423;427;427;423;419;415;410;415;415;402;406;406;406;406;406;410;406;398;393;398;398;398;393;389;389;393;393;385;385;385;389;385;381;381;377;381;377;377;381;377;368;368;368;372;368;364;368;368;364;368;368;364;364;360;360; | 2025-11-05 | 0 | 0 | 0 |  |  |  | FALSE | 0.01 | 2.700000048 | 0.01 | 0 | 1000 |  | 10 |  | 250 |  | 10 |  | 2000 | 2 | 2.720000029 | 457 | 0 | 314 |  | CC |  | 250 | [7 empty] | FALSE | [7 empty] | 1 | 0.55 | 1 | 0.55 | 0 |  |  | CP Ti Gr3 | 32 | 2.7 | 250 | [13 empty] | Pegado | [10 empty] | 0 | 0 | 0 | 1 | 0 | 0 | 0 | 0 | 0 | 0 | 0 |  | 2 |  |  |  |  | D
528236 | R1_ITP | Prog = 32 | 32 | 0 | 32 | 337 | 0 | 125 | 4;15;49;106;166;218;252;272;279;281;281;281;281;279;279;277;281;279;272;277;281;281;279;281;284;275;277;284;279;272;275;284;284;275;279;277;275;275;275;281;281;277;279;277;277;277;279;277;272;275;277;277;279;277;277;275;277;279;275;277;279;279;279;272;277;279;279;281;277;277;277;277;277;275;275;277;281;279;275;281;279;277;277;272;272;275;279;279;272;275;279;277;270;272;275;275;275;279;277;270;270;279;277;275;279;281;277;275;277;279;277;275;275;272;272;275;275;275;275;279;284;281;275;279;279; | 67;135;194;275;355;432;495;538;567;580;588;593;588;593;588;576;576;576;571;567;563;563;559;554;554;546;538;538;533;529;529;525;521;516;516;512;508;504;504;499;495;495;491;491;491;491;487;487;478;474;478;478;478;478;470;470;465;461;457;457;457;457;457;453;453;457;449;449;453;444;440;436;440;440;436;436;432;432;436;423;419;427;423;423;419;423;423;419;415;410;410;410;410;410;406;406;402;402;402;398;398;398;398;398;402;402;398;393;393;393;393;389;389;389;381;385;389;385;389;389;389;385;385;389;389; | 2025-11-05 | 0 | 0 | 0 |  |  |  | FALSE | 0.01 | 2.700000048 | 0.01 | 0 | 1000 |  | 10 |  | 250 |  | 10 |  | 2000 | 2 | 2.720000029 | 461 | 0 | 315 |  | CC |  | 250 | [7 empty] | FALSE | [7 empty] | 1 | 0.55 | 1 | 0.55 | 0 |  |  | CP Ti Gr3 | 32 | 2.7 | 250 | [13 empty] | Pegado | [10 empty] | 0 | 0 | 0 | 1 | 0 | 0 | 0 | 0 | 0 | 0 | 0 |  | 2 |  |  |  |  | D
528237 | R1_ITP | Prog = 32 | 32 | 0 | 32 | 338 | 0 | 125 | 6;20;60;119;169;214;245;263;275;279;286;284;281;284;275;275;281;279;281;275;275;281;279;277;277;279;279;279;284;284;284;277;279;279;275;279;279;277;279;279;279;277;277;279;275;275;279;279;279;275;275;277;272;277;279;275;275;277;279;277;275;279;277;277;275;281;284;279;279;279;277;277;277;277;277;277;277;277;277;275;277;277;275;277;277;277;277;277;275;272;275;277;272;270;272;281;281;275;277;272;272;275;277;277;275;277;279;277;277;277;277;277;277;279;275;272;275;279;277;275;279;279;284;275;275; | 67;131;190;258;338;419;482;525;554;571;580;584;580;576;576;576;571;563;563;563;554;550;550;546;542;538;533;533;529;525;521;521;516;512;508;508;504;508;504;495;495;495;495;491;487;482;482;482;478;474;474;474;470;474;474;470;470;465;465;461;457;457;457;457;453;449;453;453;453;449;444;444;444;436;436;436;436;436;427;423;427;427;427;423;423;419;419;419;423;423;419;415;410;410;415;415;410;410;406;406;406;402;406;398;398;402;393;393;389;389;393;402;402;393;393;389;389;389;389;389;393;389;385;389;389; | 2025-11-05 | 0 | 0 | 0 |  |  |  | FALSE | 0.01 | 2.700000048 | 0.01 | 0 | 1000 |  | 10 |  | 250 |  | 10 |  | 2000 | 2 | 2.720000029 | 457 | 0 | 314 |  | CC |  | 250 | [7 empty] | FALSE | [7 empty] | 1 | 0.55 | 1 | 0.55 | 0 |  |  | CP Ti Gr3 | 32 | 2.7 | 250 | [13 empty] | Pegado | [10 empty] | 0 | 0 | 0 | 1 | 0 | 0 | 0 | 0 | 0 | 0 | 0 |  | 2 |  |  |  |  | D
528238 | R1_ITP | Prog = 32 | 32 | 0 | 32 | 339 | 0 | 125 | 9;24;67;130;182;221;248;261;268;270;272;272;275;272;275;277;272;277;279;275;277;284;286;281;284;284;279;281;277;272;272;277;281;275;270;272;279;279;277;277;279;277;279;279;279;279;277;279;277;272;275;279;281;277;279;281;277;277;279;279;275;272;279;279;277;275;277;279;279;277;277;275;275;277;277;275;275;279;277;275;279;279;277;277;277;277;275;277;279;279;275;277;279;277;275;281;284;272;270;277;279;277;279;281;279;277;277;277;275;277;279;277;279;277;281;277;270;275;279;275;272;277;272;279;279; | 67;122;186;249;321;389;449;491;521;546;563;571;571;571;576;576;576;580;580;576;571;567;567;563;559;550;546;542;533;533;529;521;521;516;508;508;508;508;504;504;499;495;491;491;487;487;487;482;478;478;478;474;474;474;470;470;470;465;457;457;457;457;453;453;453;449;444;444;440;440;436;436;432;432;432;427;432;432;427;427;423;423;423;419;419;419;419;415;415;415;415;415;406;410;415;410;406;406;406;398;398;402;398;398;402;398;393;389;389;393;393;389;393;389;385;385;385;381;377;381;381;381;381;385;385; | 2025-11-05 | 0 | 0 | 0 |  |  |  | FALSE | 0.01 | 2.700000048 | 0.01 | 0 | 1000 |  | 10 |  | 250 |  | 10 |  | 2000 | 2 | 2.710000038 | 457 | 0 | 313 |  | CC |  | 250 | [7 empty] | FALSE | [7 empty] | 1 | 0.55 | 1 | 0.55 | 0 |  |  | CP Ti Gr3 | 32 | 2.7 | 250 | [13 empty] | Pegado | [10 empty] | 0 | 0 | 0 | 1 | 0 | 0 | 0 | 0 | 0 | 0 | 0 |  | 2 |  |  |  |  | D
528239 | R1_ITP | Prog = 32 | 32 | 0 | 32 | 340 | 0 | 125 | 9;27;69;124;178;223;250;263;272;279;277;277;279;277;275;270;272;279;275;279;284;279;279;279;279;277;279;281;284;279;277;281;279;277;279;277;277;279;279;279;277;275;279;277;275;275;272;272;277;279;277;277;279;279;279;275;275;277;277;277;277;281;281;275;277;275;272;277;281;279;275;277;279;277;277;277;279;279;277;279;275;275;277;277;277;272;275;272;272;277;277;277;277;277;277;275;279;284;275;275;272;275;277;275;281;279;275;275;277;281;277;272;275;275;277;277;277;279;275;279;277;275;268;277;277; | 63;127;190;258;326;398;457;504;533;550;563;567;567;571;571;576;576;567;567;567;567;567;559;559;550;550;542;538;533;529;529;521;516;512;512;512;508;499;495;495;491;491;487;491;478;474;478;478;482;482;478;478;478;470;470;465;465;465;465;465;465;461;457;453;453;453;453;444;449;449;440;436;436;436;436;432;436;427;427;432;427;423;423;423;423;415;415;415;419;419;415;410;402;406;415;410;406;406;402;398;398;402;402;398;402;398;402;402;398;393;389;389;389;389;389;389;385;385;381;381;385;381;385;385;385; | 2025-11-05 | 0 | 0 | 0 |  |  |  | FALSE | 0.01 | 2.700000048 | 0.01 | 0 | 1000 |  | 10 |  | 250 |  | 10 |  | 2000 | 2 | 2.710000038 | 457 | 0 | 313 |  | CC |  | 250 | [7 empty] | FALSE | [7 empty] | 1 | 0.55 | 1 | 0.55 | 0 |  |  | CP Ti Gr3 | 32 | 2.7 | 250 | [13 empty] | Pegado | [10 empty] | 0 | 0 | 0 | 1 | 0 | 0 | 0 | 0 | 0 | 0 | 0 |  | 2 |  |  |  |  | D
528240 | R1_ITP | Prog = 32 | 32 | 0 | 32 | 341 | 0 | 125 | 2;18;67;126;173;218;252;268;272;279;277;277;277;277;277;275;279;279;277;281;279;281;281;284;284;277;279;281;284;286;279;279;281;277;277;277;279;277;279;279;277;277;277;277;270;268;277;279;279;277;279;277;275;277;279;275;277;277;279;279;277;279;277;277;277;277;275;272;277;279;272;275;277;279;279;275;277;277;275;279;275;277;277;279;279;275;279;281;277;277;275;277;275;275;277;275;279;277;277;277;270;277;279;277;277;277;279;275;275;277;275;279;279;277;277;275;277;277;277;277;277;281;277;277;277; | 63;127;186;258;334;410;470;508;533;559;571;571;576;576;576;580;580;580;571;567;567;563;559;554;546;546;538;538;533;529;525;516;512;512;512;512;504;504;499;495;499;495;491;487;482;478;482;491;487;478;478;470;465;465;470;470;465;465;465;461;457;457;453;449;444;444;449;444;444;444;440;440;440;440;436;436;432;432;432;427;427;427;427;427;427;419;423;423;415;415;419;410;406;410;406;406;402;402;406;406;398;398;402;402;398;393;393;393;393;389;385;385;385;389;389;385;385;389;385;385;381;381;385;389;389; | 2025-11-05 | 0 | 0 | 0 |  |  |  | FALSE | 0.01 | 2.700000048 | 0.01 | 0 | 1000 |  | 10 |  | 250 |  | 10 |  | 2000 | 2 | 2.710000038 | 457 | 0 | 313 |  | CC |  | 250 | [7 empty] | FALSE | [7 empty] | 1 | 0.55 | 1 | 0.55 | 0 |  |  | CP Ti Gr3 | 32 | 2.7 | 250 | [13 empty] | Pegado | [10 empty] | 0 | 0 | 0 | 1 | 0 | 0 | 0 | 0 | 0 | 0 | 0 |  | 2 |  |  |  |  | D
528207 | R1_ITP | Prog = 32 | 32 | 0 | 32 | 308 | 0 | 125 | 2;13;47;101;157;202;243;275;284;286;288;286;288;284;281;284;281;279;277;281;284;279;279;286;286;279;279;281;277;275;277;281;279;277;284;279;275;281;279;277;277;277;279;279;279;279;277;275;275;277;277;277;279;275;277;279;277;279;277;279;281;275;275;279;281;281;277;279;279;279;279;277;275;272;277;279;275;277;277;281;277;272;279;275;275;279;279;277;275;275;279;277;277;277;277;277;275;279;277;277;279;275;277;277;277;277;275;275;277;277;275;275;277;275;275;277;277;277;277;281;281;270;275;272;272; | 72;144;207;292;385;470;542;584;614;631;635;635;626;622;614;614;610;601;597;593;584;576;576;571;567;559;554;550;550;542;538;538;525;521;521;521;516;516;512;508;504;504;504;499;495;491;491;487;482;482;482;478;474;474;474;474;474;470;470;470;470;461;457;457;457;457;449;444;444;440;436;436;432;427;432;432;423;423;427;423;423;419;419;415;410;410;410;410;406;402;406;402;398;398;398;393;393;393;393;389;385;389;385;385;381;372;368;377;381;381;377;372;372;368;368;372;372;368;368;372;368;364;377;360;360; | 2025-11-05 | 0 | 0 | 0 |  |  |  | FALSE | 0.01 | 2.700000048 | 0.01 | 0 | 1000 |  | 10 |  | 250 |  | 10 |  | 2000 | 2 | 2.730000019 | 465 | 0 | 319 |  | CC |  | 250 | [7 empty] | FALSE | [7 empty] | 1 | 0.55 | 1 | 0.55 | 0 |  |  | CP Ti Gr3 | 32 | 2.7 | 250 | [13 empty] | Pegado | [10 empty] | 0 | 0 | 0 | 1 | 0 | 0 | 0 | 0 | 0 | 0 | 0 |  | 2 |  |  |  |  | D
528208 | R1_ITP | Prog = 32 | 32 | 0 | 32 | 309 | 0 | 125 | 2;13;47;101;157;207;248;270;286;290;286;288;284;281;284;279;284;279;277;281;279;281;277;279;281;277;281;281;281;281;281;284;279;279;281;277;277;277;277;279;277;279;279;277;277;279;279;277;277;279;277;277;277;279;277;275;279;277;277;277;279;279;275;277;279;277;277;275;277;277;277;281;279;275;275;277;279;272;275;279;277;277;277;277;277;275;279;272;272;279;277;277;275;277;279;272;275;279;275;272;275;279;277;275;277;277;277;277;275;272;272;279;281;277;275;275;279;275;275;286;284;275;261;275;275; | 72;144;207;288;381;465;533;584;614;626;635;635;622;618;610;605;605;601;593;584;576;571;567;571;567;559;554;546;533;529;533;529;525;525;521;516;516;512;512;512;504;499;495;495;495;495;491;491;491;482;487;482;470;474;482;474;474;474;465;461;461;461;461;457;457;457;453;449;449;444;440;440;440;440;436;436;436;432;427;423;423;427;427;427;423;419;419;419;423;415;415;415;410;406;406;402;402;402;402;398;398;398;398;398;398;389;393;389;385;389;389;389;385;385;389;389;377;372;381;385;381;381;385;393;393; | 2025-11-05 | 0 | 0 | 0 |  |  |  | FALSE | 0.01 | 2.700000048 | 0.01 | 0 | 1000 |  | 10 |  | 250 |  | 10 |  | 2000 | 2 | 2.720000029 | 465 | 0 | 321 |  | CC |  | 250 | [7 empty] | FALSE | [7 empty] | 1 | 0.55 | 1 | 0.55 | 0 |  |  | CP Ti Gr3 | 32 | 2.7 | 250 | [13 empty] | Pegado | [10 empty] | 0 | 0 | 0 | 1 | 0 | 0 | 0 | 0 | 0 | 0 | 0 |  | 2 |  |  |  |  | D
528173 | R1_ITP | Prog = 32 | 32 | 0 | 32 | 274 | 0 | 125 | 2;9;40;96;160;216;252;272;281;281;281;281;281;279;277;279;279;279;279;279;286;286;281;281;279;281;279;281;279;275;279;284;281;275;279;281;275;275;279;277;279;279;279;277;277;281;279;279;281;277;281;279;277;277;272;275;277;279;279;275;279;279;277;277;279;279;275;277;279;277;277;281;279;275;275;277;275;275;279;279;277;275;277;279;277;279;279;279;275;275;281;279;277;277;275;270;272;277;277;275;275;277;275;275;277;277;275;270;272;277;277;275;277;272;270;279;277;275;275;277;279;277;281;272;272; | 80;156;232;317;406;487;542;580;610;626;639;639;635;635;631;631;631;631;618;614;610;601;593;588;580;576;571;563;559;563;559;550;546;542;533;533;533;533;529;521;521;516;512;512;508;504;495;491;491;491;487;482;478;474;470;470;470;465;461;457;457;457;449;440;436;444;444;440;436;427;423;432;423;423;423;423;423;415;415;415;415;415;415;415;406;406;410;406;406;406;402;393;393;393;393;389;393;393;389;389;385;385;381;381;385;381;381;377;377;377;372;377;377;377;377;372;372;368;364;364;368;368;368;368;368; | 2025-11-05 | 0 | 0 | 0 |  |  |  | FALSE | 0.01 | 2.700000048 | 0.01 | 0 | 1000 |  | 10 |  | 250 |  | 10 |  | 2000 | 2 | 2.720000029 | 470 | 0 | 322 |  | CC |  | 250 | [7 empty] | FALSE | [7 empty] | 1 | 0.55 | 1 | 0.55 | 0 |  |  | CP Ti Gr3 | 32 | 2.7 | 250 | [13 empty] | Pegado | [10 empty] | 0 | 0 | 0 | 1 | 0 | 0 | 0 | 0 | 0 | 0 | 0 |  | 2 |  |  |  |  | D
528174 | R1_ITP | Prog = 32 | 32 | 0 | 32 | 275 | 0 | 125 | 2;15;49;101;155;209;245;266;279;286;290;288;286;286;284;279;279;284;281;281;284;281;279;279;284;284;279;279;281;284;281;277;277;277;279;281;279;277;277;279;277;272;277;275;272;279;281;281;275;275;279;279;277;277;277;272;270;279;279;275;277;284;281;272;277;277;272;277;279;279;277;277;277;275;275;279;277;279;277;275;277;272;275;279;275;272;275;279;277;277;281;277;281;279;275;277;275;277;277;277;277;272;277;275;272;279;279;275;275;275;277;275;279;284;279;275;275;277;275;272;277;275;281;272;272; | 76;148;216;296;385;470;542;584;610;626;631;631;631;626;622;614;610;605;601;593;588;588;580;567;563;559;550;542;542;538;533;533;529;525;521;521;521;516;512;508;504;491;491;491;491;491;491;487;482;487;482;478;478;474;470;465;457;457;461;461;457;457;457;453;449;449;444;444;440;444;440;436;432;427;432;432;427;419;419;423;419;415;415;415;419;415;410;410;410;410;410;406;402;402;402;402;398;398;398;398;398;393;393;393;389;389;389;385;381;385;385;381;381;381;381;381;381;372;368;368;372;377;377;381;381; | 2025-11-05 | 0 | 0 | 0 |  |  |  | FALSE | 0.01 | 2.700000048 | 0.01 | 0 | 1000 |  | 10 |  | 250 |  | 10 |  | 2000 | 2 | 2.720000029 | 465 | 0 | 320 |  | CC |  | 250 | [7 empty] | FALSE | [7 empty] | 1 | 0.55 | 1 | 0.55 | 0 |  |  | CP Ti Gr3 | 32 | 2.7 | 250 | [13 empty] | Pegado | [10 empty] | 0 | 0 | 0 | 1 | 0 | 0 | 0 | 0 | 0 | 0 | 0 |  | 2 |  |  |  |  | D
528175 | R1_ITP | Prog = 32 | 32 | 0 | 32 | 276 | 0 | 125 | 6;15;54;110;166;212;245;270;279;281;286;286;286;288;284;284;281;281;281;279;277;281;281;281;279;281;279;279;281;281;281;277;281;279;275;277;279;279;277;277;281;277;277;279;275;275;275;279;281;279;275;275;277;277;277;277;275;279;281;275;275;277;277;277;277;279;277;277;270;272;277;275;277;281;275;272;277;277;277;275;277;277;275;279;281;279;275;277;277;272;272;275;277;275;277;279;272;270;279;277;277;279;279;277;272;275;279;279;277;277;279;275;275;279;277;277;272;275;277;275;277;277;281;277;277; | 80;148;203;283;372;457;525;567;597;614;622;622;618;618;614;601;593;584;580;576;567;563;554;546;542;542;538;538;529;533;529;521;512;508;508;504;504;499;495;491;495;495;487;482;482;482;478;478;474;470;465;470;465;461;461;461;461;457;453;457;453;440;444;444;449;453;449;444;440;440;440;436;432;436;436;432;427;427;423;423;423;423;423;419;419;415;410;410;410;410;410;410;415;410;402;406;415;410;402;402;402;406;406;398;398;398;402;402;393;393;393;389;389;393;389;389;393;389;385;385;385;381;381;381;381; | 2025-11-05 | 0 | 0 | 0 |  |  |  | FALSE | 0.01 | 2.700000048 | 0.01 | 0 | 1000 |  | 10 |  | 250 |  | 10 |  | 2000 | 2 | 2.720000029 | 461 | 0 | 317 |  | CC |  | 250 | [7 empty] | FALSE | [7 empty] | 1 | 0.55 | 1 | 0.55 | 0 |  |  | CP Ti Gr3 | 32 | 2.7 | 250 | [13 empty] | Pegado | [10 empty] | 0 | 0 | 0 | 1 | 0 | 0 | 0 | 0 | 0 | 0 | 0 |  | 2 |  |  |  |  | D
528176 | R1_ITP | Prog = 32 | 32 | 0 | 32 | 277 | 0 | 125 | 6;24;69;128;178;218;248;261;266;272;277;277;275;275;279;281;277;279;275;279;284;284;284;281;281;281;281;281;277;275;277;284;279;277;281;279;279;281;279;279;277;277;279;275;275;277;277;277;277;279;281;279;279;284;284;277;277;277;275;275;281;281;275;272;279;263;261;279;279;279;275;277;281;275;275;279;279;277;277;281;279;275;277;277;277;277;277;277;277;277;279;277;272;275;277;275;275;277;277;279;275;275;275;272;277;279;279;277;277;277;275;277;279;275;270;275;279;275;272;279;279;275;275;277;277; | 63;122;182;254;330;406;470;516;550;576;588;593;597;605;605;605;605;601;593;588;588;584;576;571;567;563;559;554;542;529;533;533;529;525;521;525;516;512;516;512;508;499;499;495;491;491;487;487;482;478;482;474;474;470;470;465;457;457;461;457;457;449;449;444;449;444;440;440;440;436;436;436;436;432;423;427;427;423;423;419;419;423;423;419;415;410;410;406;410;406;406;402;402;402;402;398;402;398;393;393;393;393;389;389;385;385;389;385;389;389;385;381;381;381;377;372;381;385;377;372;372;377;372;372;372; | 2025-11-05 | 0 | 0 | 0 |  |  |  | FALSE | 0.01 | 2.700000048 | 0.01 | 0 | 1000 |  | 10 |  | 250 |  | 10 |  | 2000 | 2 | 2.720000029 | 457 | 0 | 315 |  | CC |  | 250 | [7 empty] | FALSE | [7 empty] | 1 | 0.55 | 1 | 0.55 | 0 |  |  | CP Ti Gr3 | 32 | 2.7 | 250 | [13 empty] | Pegado | [10 empty] | 0 | 0 | 0 | 1 | 0 | 0 | 0 | 0 | 0 | 0 | 0 |  | 2 |  |  |  |  | D
528177 | R1_ITP | Prog = 32 | 32 | 0 | 32 | 278 | 0 | 125 | 6;22;67;128;180;214;243;261;266;272;275;277;277;275;279;281;284;281;279;281;281;284;284;279;279;281;281;279;277;275;275;279;279;284;284;275;277;279;277;279;281;279;275;275;279;277;275;277;277;277;277;279;279;277;277;277;277;277;277;279;277;275;277;279;277;277;284;284;275;277;279;277;272;275;279;277;275;277;277;272;275;279;279;275;275;277;275;277;279;279;275;275;279;275;275;279;281;279;272;277;277;275;277;279;277;275;275;275;279;279;277;277;275;272;277;277;275;277;277;277;275;275;272;279;279; | 63;127;186;254;330;402;465;516;550;576;588;601;605;605;605;601;601;597;593;593;584;580;576;563;559;559;554;546;546;538;533;533;525;516;516;516;512;508;504;499;499;499;495;491;487;482;482;482;478;482;482;478;478;474;470;470;465;461;461;461;457;453;457;453;449;444;449;444;440;436;440;432;432;432;432;427;427;427;427;427;423;423;423;423;415;415;415;415;415;406;406;410;406;406;402;406;406;402;402;398;402;402;398;398;398;393;402;402;393;389;389;389;389;389;385;385;381;381;385;389;385;377;381;368;368; | 2025-11-05 | 0 | 0 | 0 |  |  |  | FALSE | 0.01 | 2.700000048 | 0.01 | 0 | 1000 |  | 10 |  | 250 |  | 10 |  | 2000 | 2 | 2.720000029 | 461 | 0 | 315 |  | CC |  | 250 | [7 empty] | FALSE | [7 empty] | 1 | 0.55 | 1 | 0.55 | 0 |  |  | CP Ti Gr3 | 32 | 2.7 | 250 | [13 empty] | Pegado | [10 empty] | 0 | 0 | 0 | 1 | 0 | 0 | 0 | 0 | 0 | 0 | 0 |  | 2 |  |  |  |  | D
528178 | R1_ITP | Prog = 32 | 32 | 0 | 32 | 279 | 0 | 125 | 2;20;63;119;171;214;245;263;275;279;275;279;281;281;284;279;279;279;277;279;279;281;281;279;286;284;279;277;277;279;277;277;277;272;277;279;281;281;277;277;277;275;277;277;279;275;277;277;275;277;279;277;272;275;281;277;279;281;275;277;275;281;279;275;277;277;275;277;279;277;275;277;284;279;275;275;279;279;275;277;279;275;272;275;277;272;275;279;277;277;277;281;279;275;279;275;275;275;277;277;272;275;279;277;277;281;279;275;275;279;277;277;277;277;275;272;277;277;277;277;277;277;272;279;279; | 80;144;194;271;355;432;495;542;571;593;605;597;597;601;601;601;597;593;588;584;576;571;563;554;554;554;550;542;538;542;533;529;529;521;516;516;516;516;508;504;499;499;499;495;491;491;491;487;478;478;482;482;478;478;474;470;465;461;465;470;465;457;465;457;449;453;453;449;444;449;444;444;440;436;436;432;432;432;423;427;423;423;427;423;419;419;419;419;410;410;406;406;415;410;406;406;402;402;402;406;402;398;402;398;393;398;398;389;389;393;389;389;389;389;385;381;381;381;385;389;385;377;377;377;377; | 2025-11-05 | 0 | 0 | 0 |  |  |  | FALSE | 0.01 | 2.700000048 | 0.01 | 0 | 1000 |  | 10 |  | 250 |  | 10 |  | 2000 | 2 | 2.720000029 | 461 | 0 | 317 |  | CC |  | 250 | [7 empty] | FALSE | [7 empty] | 1 | 0.55 | 1 | 0.55 | 0 |  |  | CP Ti Gr3 | 32 | 2.7 | 250 | [13 empty] | Pegado | [10 empty] | 0 | 0 | 0 | 1 | 0 | 0 | 0 | 0 | 0 | 0 | 0 |  | 2 |  |  |  |  | D
528145 | R1_ITP | Prog = 32 | 32 | 0 | 32 | 246 | 0 | 125 | 2;13;47;106;162;207;241;270;281;284;288;286;284;279;279;281;279;279;281;284;284;281;284;279;277;279;279;279;279;281;279;277;281;277;277;277;277;279;277;279;284;281;277;275;277;279;277;277;275;275;275;277;279;277;277;279;277;279;277;277;277;275;279;279;275;277;279;279;275;275;279;281;279;275;277;272;272;279;272;272;279;281;279;272;275;277;277;277;275;275;277;277;277;275;275;281;279;275;272;277;279;279;275;272;277;277;279;284;275;268;272;277;277;275;279;284;279;277;277;275;277;279;279;279;279; | 76;144;211;292;381;465;533;580;605;626;631;626;631;626;618;618;610;610;605;597;593;588;584;576;563;559;563;559;554;550;546;542;542;533;529;529;525;525;521;521;516;512;508;504;499;499;499;495;495;482;482;482;482;482;478;478;474;470;470;470;465;461;461;461;449;444;444;440;444;444;444;436;432;432;432;427;423;423;427;423;419;419;423;415;410;415;419;415;406;402;402;402;402;402;398;393;398;398;393;398;393;389;389;385;385;385;385;385;381;377;377;381;377;377;372;377;381;377;372;368;368;372;368;377;377; | 2025-11-05 | 0 | 0 | 0 |  |  |  | FALSE | 0.01 | 2.700000048 | 0.01 | 0 | 1000 |  | 10 |  | 250 |  | 10 |  | 2000 | 2 | 2.720000029 | 465 | 0 | 321 |  | CC |  | 250 | [7 empty] | FALSE | [7 empty] | 1 | 0.55 | 1 | 0.55 | 0 |  |  | CP Ti Gr3 | 32 | 2.7 | 250 | [13 empty] | Pegado | [10 empty] | 0 | 0 | 0 | 1 | 0 | 0 | 0 | 0 | 0 | 0 | 0 |  | 2 |  |  |  |  | D
528146 | R1_ITP | Prog = 32 | 32 | 0 | 32 | 247 | 0 | 125 | 6;15;49;101;146;196;241;272;286;288;288;281;281;286;284;281;281;284;281;277;281;281;281;284;279;284;281;279;281;279;281;279;284;284;275;277;279;279;277;277;279;277;279;281;272;275;279;279;277;275;281;277;277;279;275;275;277;279;279;272;277;279;281;281;275;277;277;277;279;275;277;277;279;281;272;272;284;281;279;277;275;277;277;279;270;272;279;281;279;272;275;279;277;277;275;277;277;277;279;275;275;277;279;277;270;275;277;275;275;277;275;275;279;279;275;270;275;279;277;272;272;277;275;272;272; | 72;139;207;292;381;465;533;593;622;639;648;652;643;639;635;631;622;614;610;605;597;588;588;580;576;571;563;559;559;554;546;546;546;533;529;529;525;525;521;521;516;508;508;512;508;504;499;495;495;499;499;491;487;482;482;478;474;474;474;470;470;465;461;461;461;457;453;449;453;453;449;444;444;444;440;436;440;440;444;440;432;432;427;427;427;419;419;423;423;419;419;415;410;415;410;415;410;402;406;406;402;402;402;402;393;393;393;393;393;393;393;389;389;389;389;385;385;385;385;385;381;381;377;385;385; | 2025-11-05 | 0 | 0 | 0 |  |  |  | FALSE | 0.01 | 2.700000048 | 0.01 | 0 | 1000 |  | 10 |  | 250 |  | 10 |  | 2000 | 2 | 2.720000029 | 474 | 0 | 326 |  | CC |  | 250 | [7 empty] | FALSE | [7 empty] | 1 | 0.55 | 1 | 0.55 | 0 |  |  | CP Ti Gr3 | 32 | 2.7 | 250 | [13 empty] | Pegado | [10 empty] | 0 | 0 | 0 | 1 | 0 | 0 | 0 | 0 | 0 | 0 | 0 |  | 2 |  |  |  |  | D
528111 | R1_ITP | Prog = 32 | 32 | 0 | 32 | 212 | 0 | 125 | 2;9;49;110;164;214;250;268;277;277;279;277;275;275;277;279;279;281;281;279;284;288;286;284;281;281;277;279;281;281;281;277;281;279;275;281;277;279;281;279;284;279;279;284;279;277;277;279;281;279;277;277;279;277;277;284;279;279;284;281;277;277;277;277;277;279;279;275;277;279;277;275;277;277;277;277;277;275;272;277;281;279;277;279;279;277;275;279;281;277;277;279;277;275;277;279;277;275;279;279;275;275;277;275;272;277;277;279;279;279;275;272;275;277;279;281;277;277;275;270;275;277;281;270;270; | 80;152;220;300;385;465;529;576;605;626;639;639;643;648;652;648;639;635;631;626;622;618;610;601;593;588;580;571;567;563;563;554;550;542;538;538;538;529;525;525;525;516;512;512;512;508;504;504;499;491;495;495;487;482;474;474;478;474;470;465;461;461;457;453;453;449;444;440;440;440;436;432;432;432;432;427;423;427;423;423;423;423;419;410;415;410;406;406;402;402;402;402;402;402;402;398;393;393;393;398;389;389;385;385;385;385;385;381;381;381;381;377;377;377;377;377;377;372;368;368;377;372;372;372;372; | 2025-11-05 | 0 | 0 | 0 |  |  |  | FALSE | 0.01 | 2.700000048 | 0.01 | 0 | 1000 |  | 10 |  | 250 |  | 10 |  | 2000 | 2 | 2.720000029 | 474 | 0 | 325 |  | CC |  | 250 | [7 empty] | FALSE | [7 empty] | 1 | 0.55 | 1 | 0.55 | 0 |  |  | CP Ti Gr3 | 32 | 2.7 | 250 | [13 empty] | Pegado | [10 empty] | 0 | 0 | 0 | 1 | 0 | 0 | 0 | 0 | 0 | 0 | 0 |  | 2 |  |  |  |  | D
528112 | R1_ITP | Prog = 32 | 32 | 0 | 32 | 213 | 0 | 125 | 0;15;54;108;160;207;245;266;279;277;279;284;281;284;286;279;279;284;288;286;281;281;281;279;279;281;281;279;281;284;281;277;277;281;279;279;279;279;277;275;277;275;275;279;277;277;275;277;279;277;275;279;279;279;275;275;277;277;277;275;277;277;277;277;275;279;281;277;275;275;279;279;275;277;279;277;277;279;279;277;275;275;275;277;279;279;277;275;279;275;275;277;279;279;275;279;281;277;275;277;275;272;275;281;277;272;275;275;275;272;277;277;275;279;279;275;279;281;281;275;272;275;277;279;279; | 67;139;207;292;385;474;538;580;614;639;643;643;643;643;639;631;622;618;618;614;601;597;588;580;567;567;563;554;554;554;546;542;538;529;529;525;521;516;512;512;508;512;512;508;504;495;495;499;495;487;487;487;482;487;482;478;487;478;470;474;474;461;461;461;461;461;457;457;453;453;453;453;449;444;444;440;440;427;423;427;432;432;427;423;427;432;423;423;423;423;419;419;415;415;419;415;415;410;410;406;406;406;402;406;402;406;406;389;393;402;402;402;393;389;398;402;402;393;389;389;389;389;389;393;393; | 2025-11-05 | 0 | 0 | 0 |  |  |  | FALSE | 0.01 | 2.700000048 | 0.01 | 0 | 1000 |  | 10 |  | 250 |  | 10 |  | 2000 | 2 | 2.720000029 | 474 | 0 | 327 |  | CC |  | 250 | [7 empty] | FALSE | [7 empty] | 1 | 0.55 | 1 | 0.55 | 0 |  |  | CP Ti Gr3 | 32 | 2.7 | 250 | [13 empty] | Pegado | [10 empty] | 0 | 0 | 0 | 1 | 0 | 0 | 0 | 0 | 0 | 0 | 0 |  | 2 |  |  |  |  | D
528113 | R1_ITP | Prog = 32 | 32 | 0 | 32 | 214 | 0 | 125 | 2;15;56;112;169;212;243;266;279;286;290;293;288;281;281;281;281;279;277;284;281;277;281;281;279;281;281;284;279;272;275;275;275;279;284;281;277;279;277;277;277;281;281;275;275;277;279;279;279;279;277;275;277;277;279;279;279;281;277;275;277;275;277;277;277;275;272;277;275;275;279;279;279;281;284;277;275;279;281;277;275;275;277;279;277;277;277;275;275;277;277;275;277;279;277;275;277;277;275;275;277;277;277;275;277;275;272;272;272;275;277;279;279;277;279;279;275;275;275;275;275;275;277;275;275; | 67;144;211;288;377;453;521;567;601;618;618;622;622;618;614;601;597;593;593;588;580;571;567;563;563;554;554;550;533;529;533;533;529;529;529;525;521;508;504;504;499;504;499;495;491;487;491;487;491;487;482;482;478;478;478;470;470;470;470;470;461;457;457;461;461;465;453;444;444;444;444;440;444;444;440;440;436;436;436;432;432;432;427;423;423;423;423;423;423;423;427;419;419;423;419;419;415;410;410;410;415;410;402;402;402;402;393;389;398;398;402;406;398;393;398;393;393;398;398;393;393;389;393;389;389; | 2025-11-05 | 0 | 0 | 0 |  |  |  | FALSE | 0.01 | 2.700000048 | 0.01 | 0 | 1000 |  | 10 |  | 250 |  | 10 |  | 2000 | 2 | 2.720000029 | 470 | 0 | 322 |  | CC |  | 250 | [7 empty] | FALSE | [7 empty] | 1 | 0.55 | 1 | 0.55 | 0 |  |  | CP Ti Gr3 | 32 | 2.7 | 250 | [13 empty] | Pegado | [10 empty] | 0 | 0 | 0 | 1 | 0 | 0 | 0 | 0 | 0 | 0 | 0 |  | 2 |  |  |  |  | D
528114 | R1_ITP | Prog = 32 | 32 | 0 | 32 | 215 | 0 | 125 | 4;15;56;117;175;221;252;266;270;279;279;275;272;272;277;277;279;279;279;279;281;284;284;281;284;286;281;277;281;286;279;277;277;277;279;279;277;275;279;281;279;277;277;279;277;275;277;279;279;277;277;279;279;279;279;279;275;277;279;279;277;281;277;275;277;277;279;279;284;281;275;272;277;284;279;275;277;279;279;275;275;277;277;281;279;272;275;277;277;272;275;279;277;279;281;279;277;272;277;277;277;279;279;279;275;275;281;277;275;277;277;275;272;279;279;275;275;277;277;275;277;277;275;279;279; | 76;148;207;283;368;436;495;542;567;588;597;605;614;614;614;610;610;614;610;605;593;593;593;584;584;580;571;563;554;550;546;546;542;533;533;533;529;525;521;521;516;512;512;508;499;495;499;499;495;495;491;487;482;478;478;478;478;474;470;470;470;465;461;461;461;453;453;453;453;449;449;444;440;440;440;436;432;432;432;427;432;432;427;427;423;423;419;423;419;410;415;415;415;415;410;410;410;406;406;406;402;402;402;402;398;398;402;398;393;398;398;393;393;389;389;389;389;385;389;389;385;385;389;389;389; | 2025-11-05 | 0 | 0 | 0 |  |  |  | FALSE | 0.01 | 2.700000048 | 0.01 | 0 | 1000 |  | 10 |  | 250 |  | 10 |  | 2000 | 2 | 2.720000029 | 470 | 0 | 322 |  | CC |  | 250 | [7 empty] | FALSE | [7 empty] | 1 | 0.55 | 1 | 0.55 | 0 |  |  | CP Ti Gr3 | 32 | 2.7 | 250 | [13 empty] | Pegado | [10 empty] | 0 | 0 | 0 | 1 | 0 | 0 | 0 | 0 | 0 | 0 | 0 |  | 2 |  |  |  |  | D
528115 | R1_ITP | Prog = 32 | 32 | 0 | 32 | 216 | 0 | 125 | 4;18;54;115;173;218;250;270;272;277;279;277;279;277;277;281;279;279;277;281;279;277;281;284;281;281;279;281;279;272;275;279;281;279;281;279;277;279;279;279;277;279;279;275;275;279;277;277;275;275;284;281;279;277;275;277;279;277;275;275;277;277;277;277;277;277;277;279;277;277;279;279;281;277;277;277;275;275;275;277;277;279;281;277;277;275;284;279;268;275;275;270;272;275;275;275;277;279;275;275;277;277;275;272;277;272;270;279;279;279;275;275;277;272;277;279;277;277;275;277;275;272;270;277;277; | 72;135;207;279;364;444;499;546;571;593;605;610;614;614;614;610;610;610;601;593;597;588;584;584;576;571;567;559;554;550;542;538;538;533;525;525;525;521;516;512;508;508;504;508;504;499;495;495;491;491;495;487;478;478;478;474;474;474;474;465;465;474;465;461;461;457;457;453;453;449;444;444;444;449;440;432;436;432;432;432;427;432;436;432;423;427;427;419;415;419;415;415;415;415;410;410;415;406;410;415;410;406;402;393;393;398;398;398;402;402;398;393;393;389;393;393;389;385;385;385;385;385;377;381;381; | 2025-11-05 | 0 | 0 | 0 |  |  |  | FALSE | 0.01 | 2.700000048 | 0.01 | 0 | 1000 |  | 10 |  | 250 |  | 10 |  | 2000 | 2 | 2.720000029 | 470 | 0 | 323 |  | CC |  | 250 | [7 empty] | FALSE | [7 empty] | 1 | 0.55 | 1 | 0.55 | 0 |  |  | CP Ti Gr3 | 32 | 2.7 | 250 | [13 empty] | Pegado | [10 empty] | 0 | 0 | 0 | 1 | 0 | 0 | 0 | 0 | 0 | 0 | 0 |  | 2 |  |  |  |  | D
528116 | R1_ITP | Prog = 32 | 32 | 0 | 32 | 217 | 0 | 125 | 6;13;51;117;173;216;245;270;279;277;281;281;279;277;277;284;279;279;284;281;281;279;281;284;279;281;281;279;279;281;284;279;277;279;277;279;277;279;277;277;281;279;277;279;279;279;279;277;279;275;272;277;279;277;275;277;277;275;277;277;277;275;277;279;279;279;277;277;275;277;284;277;272;275;277;277;275;279;279;272;275;277;277;275;275;279;275;270;272;277;275;272;277;277;275;277;277;277;275;277;281;277;275;277;277;275;275;281;277;275;277;277;277;275;277;277;275;275;279;275;275;275;279;272;272; | 72;135;199;271;355;440;499;550;580;593;601;610;610;614;614;610;610;605;593;593;597;588;580;576;567;563;559;554;542;533;542;538;533;533;529;525;516;512;516;516;512;512;504;504;508;499;495;495;495;495;491;487;482;482;478;470;474;474;470;474;470;470;465;465;465;461;457;457;457;453;449;444;444;444;449;440;436;436;440;440;436;436;436;432;427;427;427;427;423;427;427;423;423;427;423;423;419;419;419;419;410;402;406;406;406;406;398;398;402;402;398;398;398;398;398;398;393;389;385;389;385;381;385;389;389; | 2025-11-05 | 0 | 0 | 0 |  |  |  | FALSE | 0.01 | 2.700000048 | 0.01 | 0 | 1000 |  | 10 |  | 250 |  | 10 |  | 2000 | 2 | 2.720000029 | 470 | 0 | 323 |  | CC |  | 250 | [7 empty] | FALSE | [7 empty] | 1 | 0.55 | 1 | 0.55 | 0 |  |  | CP Ti Gr3 | 32 | 2.7 | 250 | [13 empty] | Pegado | [10 empty] | 0 | 0 | 0 | 1 | 0 | 0 | 0 | 0 | 0 | 0 | 0 |  | 2 |  |  |  |  | D
528083 | R1_ITP | Prog = 32 | 32 | 0 | 32 | 184 | 0 | 125 | 0;9;42;87;139;193;241;266;279;284;284;288;284;281;279;279;284;284;281;277;279;284;279;281;281;279;281;279;281;286;284;279;272;277;281;281;281;275;275;277;277;279;279;279;277;275;284;279;275;279;279;284;279;277;281;277;277;281;281;275;275;277;275;275;277;279;279;277;279;279;277;277;277;279;279;277;279;275;272;277;279;277;275;277;279;277;277;277;277;279;279;277;275;279;279;277;277;272;277;275;275;277;277;275;275;279;279;275;279;279;275;272;272;279;281;277;277;277;270;270;279;279;281;277;277; | 76;144;216;296;389;478;546;593;631;648;652;656;656;648;643;643;631;626;626;618;614;605;601;593;584;580;571;567;567;563;559;554;550;546;538;538;538;529;525;525;521;516;516;512;512;508;508;504;504;504;495;491;491;482;487;482;478;482;478;470;465;465;470;461;457;457;457;457;453;457;453;449;449;444;440;440;440;440;432;427;427;427;423;423;427;419;415;415;415;410;410;410;410;406;406;402;398;398;393;393;393;398;393;385;385;389;389;385;393;385;377;377;381;381;377;372;372;377;372;372;377;385;385;377;377; | 2025-11-04 | 0 | 0 | 0 |  |  |  | FALSE | 0.01 | 2.700000048 | 0.01 | 0 | 1000 |  | 10 |  | 250 |  | 10 |  | 2000 | 2 | 2.730000019 | 478 | 0 | 328 |  | CC |  | 250 | [7 empty] | FALSE | [7 empty] | 1 | 0.55 | 1 | 0.55 | 0 |  |  | CP Ti Gr3 | 32 | 2.7 | 250 | [13 empty] | Pegado | [10 empty] | 0 | 0 | 0 | 1 | 0 | 0 | 0 | 0 | 0 | 0 | 0 |  | 2 |  |  |  |  | D
528084 | R1_ITP | Prog = 32 | 32 | 0 | 32 | 185 | 0 | 125 | 2;13;45;94;146;198;239;261;279;281;281;288;286;286;284;284;286;281;281;284;284;281;277;288;286;279;281;281;284;284;281;279;279;279;279;277;277;277;279;277;277;281;279;284;284;277;279;277;277;279;277;277;277;277;277;277;277;277;281;281;279;275;272;277;277;277;279;275;275;277;279;279;275;275;277;279;279;275;281;277;275;275;277;281;279;275;277;275;277;284;277;272;272;279;279;275;275;270;272;277;277;277;275;277;277;277;275;272;279;279;275;277;277;279;277;279;277;272;277;279;277;275;272;281;281; | 76;139;203;288;385;474;542;593;622;643;648;648;652;648;643;639;635;626;614;610;605;597;593;584;580;571;571;563;559;554;550;554;550;533;529;538;525;521;525;521;516;516;512;508;504;504;508;504;499;495;495;491;487;487;487;482;482;487;482;474;474;470;470;470;465;465;465;461;449;449;457;457;453;453;453;449;440;436;440;440;436;436;432;436;436;432;423;419;423;423;419;419;415;415;419;419;415;410;415;415;410;410;406;406;406;402;402;402;406;410;393;393;398;398;389;389;393;393;389;385;381;381;385;393;393; | 2025-11-04 | 0 | 0 | 0 |  |  |  | FALSE | 0.01 | 2.700000048 | 0.01 | 0 | 1000 |  | 10 |  | 250 |  | 10 |  | 2000 | 2 | 2.720000029 | 478 | 0 | 330 |  | CC |  | 250 | [7 empty] | FALSE | [7 empty] | 1 | 0.55 | 1 | 0.55 | 0 |  |  | CP Ti Gr3 | 32 | 2.7 | 250 | [13 empty] | Pegado | [10 empty] | 0 | 0 | 0 | 1 | 0 | 0 | 0 | 0 | 0 | 0 | 0 |  | 2 |  |  |  |  | D
528049 | R1_ITP | Prog = 32 | 32 | 0 | 32 | 150 | 0 | 125 | 2;6;42;99;153;200;239;268;279;279;281;277;277;279;281;281;277;284;286;286;286;284;284;281;281;284;281;281;281;279;277;279;284;281;279;279;279;281;279;279;279;277;277;279;279;277;277;279;279;277;279;281;277;275;277;279;279;277;277;279;279;279;279;277;277;279;279;277;272;281;281;275;275;279;279;277;281;281;272;275;279;279;277;275;281;281;277;277;275;275;275;279;279;275;279;279;275;275;272;275;275;275;277;279;277;275;279;279;275;272;277;277;275;275;277;277;275;277;275;277;277;275;275;277;277; | 80;156;232;313;393;478;546;597;626;648;660;665;669;669;669;665;660;656;648;639;639;631;618;610;601;593;588;576;571;571;567;559;550;550;546;538;533;533;529;529;529;525;516;512;512;508;499;495;491;491;487;482;482;478;470;470;470;470;470;453;449;453;453;453;449;444;449;444;436;432;432;427;427;427;423;419;419;419;419;410;406;410;406;410;410;402;402;410;410;406;406;402;402;398;393;393;393;389;381;385;385;381;381;385;385;381;381;381;381;385;381;377;372;372;368;368;368;368;368;368;368;368;372;368;368; | 2025-11-04 | 0 | 0 | 0 |  |  |  | FALSE | 0.01 | 2.700000048 | 0.01 | 0 | 1000 |  | 10 |  | 250 |  | 10 |  | 2000 | 2 | 2.730000019 | 474 | 0 | 327 |  | CC |  | 250 | [7 empty] | FALSE | [7 empty] | 1 | 0.55 | 1 | 0.55 | 0 |  |  | CP Ti Gr3 | 32 | 2.7 | 250 | [13 empty] | Pegado | [10 empty] | 0 | 0 | 0 | 1 | 0 | 0 | 0 | 0 | 0 | 0 | 0 |  | 2 |  |  |  |  | D
528050 | R1_ITP | Prog = 32 | 32 | 0 | 32 | 151 | 0 | 125 | 2;13;45;94;148;198;236;266;279;281;284;284;286;286;279;284;286;284;284;284;286;281;284;286;281;284;281;284;284;279;281;277;275;277;277;279;275;277;279;277;277;277;279;277;277;277;275;279;281;277;277;275;281;281;275;275;275;275;277;277;277;272;275;279;279;279;277;281;281;275;277;277;275;275;279;279;275;277;279;275;275;277;277;275;277;279;277;277;277;279;277;272;277;279;279;277;275;277;272;275;279;277;275;275;279;272;268;279;279;277;277;277;277;275;277;277;275;272;272;277;277;275;277;272;272; | 76;144;211;296;389;478;542;593;631;648;652;665;665;652;643;643;635;626;618;610;605;601;593;588;580;571;567;554;550;546;542;538;533;529;525;525;516;512;516;512;508;504;499;499;499;495;491;487;487;487;487;478;478;478;474;470;474;470;465;465;461;461;461;457;457;457;453;453;449;449;444;444;444;440;440;444;440;436;436;432;427;427;427;427;427;423;419;419;415;419;419;419;415;419;419;410;410;406;402;406;402;402;402;398;398;398;398;402;402;398;393;393;393;389;389;389;389;385;385;385;385;381;381;385;385; | 2025-11-04 | 0 | 0 | 0 |  |  |  | FALSE | 0.01 | 2.700000048 | 0.01 | 0 | 1000 |  | 10 |  | 250 |  | 10 |  | 2000 | 2 | 2.720000029 | 474 | 0 | 327 |  | CC |  | 250 | [7 empty] | FALSE | [7 empty] | 1 | 0.55 | 1 | 0.55 | 0 |  |  | CP Ti Gr3 | 32 | 2.7 | 250 | [13 empty] | Pegado | [10 empty] | 0 | 0 | 0 | 1 | 0 | 0 | 0 | 0 | 0 | 0 | 0 |  | 2 |  |  |  |  | D
528051 | R1_ITP | Prog = 32 | 32 | 0 | 32 | 152 | 0 | 125 | 2;15;47;101;157;202;239;263;272;281;288;286;284;284;286;281;281;286;281;281;281;281;284;284;284;279;279;284;279;272;277;281;279;277;281;279;284;284;277;272;272;284;284;275;277;279;277;275;275;279;281;279;277;277;277;277;275;277;277;281;279;275;275;277;279;275;275;277;277;272;272;279;277;275;277;279;277;275;277;277;275;277;279;277;275;275;279;275;272;277;279;281;279;277;279;277;277;279;275;275;275;279;275;272;277;275;275;277;275;277;272;275;281;277;277;277;277;277;279;279;275;275;266;277;277; | 76;139;203;279;372;461;525;571;610;631;639;643;643;635;631;626;622;618;601;597;593;584;584;576;567;567;571;563;550;542;542;538;533;529;525;521;508;504;512;512;508;504;504;499;495;499;495;487;487;491;491;482;482;478;478;478;478;474;470;470;474;482;470;461;461;457;457;453;453;449;449;449;444;436;440;440;436;432;440;440;432;427;432;432;432;423;423;427;427;423;423;423;423;423;419;415;415;410;406;402;406;406;406;402;402;402;398;402;406;406;398;393;393;393;393;389;389;389;389;389;385;381;381;385;385; | 2025-11-04 | 0 | 0 | 0 |  |  |  | FALSE | 0.01 | 2.700000048 | 0.01 | 0 | 1000 |  | 10 |  | 250 |  | 10 |  | 2000 | 2 | 2.720000029 | 474 | 0 | 325 |  | CC |  | 250 | [7 empty] | FALSE | [7 empty] | 1 | 0.55 | 1 | 0.55 | 0 |  |  | CP Ti Gr3 | 32 | 2.7 | 250 | [13 empty] | Pegado | [10 empty] | 0 | 0 | 0 | 1 | 0 | 0 | 0 | 0 | 0 | 0 | 0 |  | 2 |  |  |  |  | D
528052 | R1_ITP | Prog = 32 | 32 | 0 | 32 | 153 | 0 | 125 | 4;15;56;115;166;207;241;261;266;270;277;281;281;279;281;279;281;281;281;284;281;284;281;281;284;281;284;281;281;284;279;279;279;279;277;277;279;279;279;279;279;277;275;277;279;275;277;277;279;277;277;279;277;277;279;279;277;275;277;277;275;277;277;277;275;279;284;279;275;275;275;275;272;279;277;275;279;279;277;277;277;279;275;275;279;279;277;272;275;272;268;270;279;279;277;277;279;277;277;281;279;277;272;277;277;272;277;279;279;275;277;279;275;277;279;275;277;277;277;277;272;277;272;284;284; | 72;144;203;271;355;436;508;554;593;618;631;643;652;648;639;643;643;635;631;622;614;610;601;593;588;584;571;563;567;563;554;550;546;542;538;538;533;529;521;512;512;512;508;508;508;504;499;499;495;491;487;487;482;478;478;478;474;470;470;470;461;457;465;461;453;453;453;453;449;444;449;444;440;444;436;432;436;436;427;423;432;432;427;432;427;423;423;415;415;415;415;419;419;410;406;410;415;410;406;406;402;398;393;389;393;393;398;398;393;393;393;389;389;389;389;389;385;385;389;393;389;385;381;398;398; | 2025-11-04 | 0 | 0 | 0 |  |  |  | FALSE | 0.01 | 2.700000048 | 0.01 | 0 | 1000 |  | 10 |  | 250 |  | 10 |  | 2000 | 2 | 2.720000029 | 474 | 0 | 327 |  | CC |  | 250 | [7 empty] | FALSE | [7 empty] | 1 | 0.55 | 1 | 0.55 | 0 |  |  | CP Ti Gr3 | 32 | 2.7 | 250 | [13 empty] | Pegado | [10 empty] | 0 | 0 | 0 | 1 | 0 | 0 | 0 | 0 | 0 | 0 | 0 |  | 2 |  |  |  |  | D
528053 | R1_ITP | Prog = 32 | 32 | 0 | 32 | 154 | 0 | 125 | 2;13;54;108;160;207;241;261;275;281;284;279;279;284;279;277;279;281;281;279;284;286;284;281;279;281;281;281;281;281;281;279;279;281;275;277;279;277;279;277;279;279;277;279;277;277;279;277;277;277;281;279;279;281;277;275;277;279;277;275;279;281;277;272;279;284;275;275;277;277;275;275;279;279;275;279;279;275;275;277;277;277;275;279;279;275;275;275;277;277;277;277;275;275;275;275;275;275;277;272;272;279;277;275;275;277;277;275;277;277;275;275;279;279;275;275;272;272;277;277;279;277;284;279;279; | 72;139;203;279;372;457;525;576;610;635;639;648;648;643;635;631;631;622;618;614;605;597;593;584;576;571;567;563;559;550;546;542;542;542;533;529;529;529;525;521;516;508;512;512;508;504;499;499;499;495;495;487;487;487;482;482;478;478;474;470;470;465;465;461;457;457;457;453;453;453;453;453;449;440;440;440;440;444;436;432;436;436;436;436;427;423;423;423;423;419;415;419;415;415;415;410;410;415;410;410;410;402;398;406;402;398;402;398;402;406;393;393;393;393;398;393;389;393;393;389;389;389;389;393;393; | 2025-11-04 | 0 | 0 | 0 |  |  |  | FALSE | 0.01 | 2.700000048 | 0.01 | 0 | 1000 |  | 10 |  | 250 |  | 10 |  | 2000 | 2 | 2.720000029 | 478 | 0 | 327 |  | CC |  | 250 | [7 empty] | FALSE | [7 empty] | 1 | 0.55 | 1 | 0.55 | 0 |  |  | CP Ti Gr3 | 32 | 2.7 | 250 | [13 empty] | Pegado | [10 empty] | 0 | 0 | 0 | 1 | 0 | 0 | 0 | 0 | 0 | 0 | 0 |  | 2 |  |  |  |  | D
528054 | R1_ITP | Prog = 32 | 32 | 0 | 32 | 155 | 0 | 125 | 0;13;51;106;155;200;236;263;279;284;286;281;281;284;284;284;281;286;284;279;284;281;279;281;281;281;275;279;284;284;281;277;279;279;279;281;277;277;277;275;275;275;277;279;277;279;277;281;279;277;279;275;277;279;279;279;275;277;279;279;279;277;277;277;277;281;277;275;277;277;277;275;279;279;275;277;281;279;275;277;279;275;272;277;277;277;275;277;277;272;279;279;275;275;277;279;275;275;279;277;277;275;277;277;275;277;275;272;275;279;277;272;277;279;275;275;272;272;275;275;279;277;286;268;268; | 67;135;207;288;381;461;529;576;605;631;643;643;643;639;635;626;622;614;610;605;597;601;588;580;576;571;567;559;554;550;542;542;538;533;533;529;525;525;525;521;516;512;508;508;512;512;508;508;499;491;491;487;482;487;482;482;478;478;474;470;474;474;470;470;465;461;461;461;457;453;453;453;449;453;444;444;449;444;440;444;444;436;436;436;432;436;432;427;427;423;432;427;423;419;419;415;415;415;415;406;410;415;410;410;410;410;406;402;402;406;402;402;402;402;398;393;393;393;393;398;398;398;402;393;393; | 2025-11-04 | 0 | 0 | 0 |  |  |  | FALSE | 0.01 | 2.700000048 | 0.01 | 0 | 1000 |  | 10 |  | 250 |  | 10 |  | 2000 | 2 | 2.720000029 | 478 | 0 | 328 |  | CC |  | 250 | [7 empty] | FALSE | [7 empty] | 1 | 0.55 | 1 | 0.55 | 0 |  |  | CP Ti Gr3 | 32 | 2.7 | 250 | [13 empty] | Pegado | [10 empty] | 0 | 0 | 0 | 1 | 0 | 0 | 0 | 0 | 0 | 0 | 0 |  | 2 |  |  |  |  | D
528025 | R1_ITP | Prog = 32 | 32 | 0 | 32 | 126 | 0 | 125 | 2;13;56;112;160;207;243;263;275;279;277;277;279;279;281;279;281;284;284;284;284;281;281;286;284;281;279;279;284;284;279;279;275;275;279;281;281;277;281;281;277;279;279;279;277;277;281;279;277;279;279;279;275;277;281;279;277;279;277;277;275;281;279;275;279;279;277;277;279;279;277;279;277;277;277;277;277;275;275;279;279;272;272;279;277;275;277;277;277;277;279;277;272;277;279;279;275;270;277;277;277;279;277;277;277;277;277;275;277;277;275;277;275;277;275;275;279;275;272;277;279;277;281;281;281; | 67;139;207;288;377;453;516;563;597;618;635;639;648;648;639;639;639;635;622;618;614;601;593;588;584;576;571;567;563;554;550;546;542;538;533;529;525;521;521;516;512;512;508;504;499;495;499;487;487;487;487;482;478;482;478;470;470;465;461;461;453;453;453;453;444;444;444;440;440;444;436;436;436;432;432;432;427;427;423;419;415;419;419;410;410;410;406;410;406;406;406;398;393;402;402;398;389;385;393;393;393;385;385;385;385;385;385;385;385;381;377;377;377;372;372;372;372;368;364;368;372;372;372;351;351; | 2025-11-04 | 0 | 0 | 0 |  |  |  | FALSE | 0.01 | 2.700000048 | 0.01 | 0 | 1000 |  | 10 |  | 250 |  | 10 |  | 2000 | 2 | 2.720000029 | 470 | 0 | 322 |  | CC |  | 250 | [7 empty] | FALSE | [7 empty] | 1 | 0.55 | 1 | 0.55 | 0 |  |  | CP Ti Gr3 | 32 | 2.7 | 250 | [13 empty] | Pegado | [10 empty] | 0 | 0 | 0 | 1 | 0 | 0 | 0 | 0 | 0 | 0 | 0 |  | 2 |  |  |  |  | D
528026 | R1_ITP | Prog = 32 | 32 | 0 | 32 | 127 | 0 | 125 | 4;13;51;112;164;205;239;266;268;275;281;284;281;279;281;279;281;281;284;284;279;286;286;279;279;281;281;277;279;284;281;279;279;279;279;275;277;279;277;277;279;279;275;277;277;275;277;277;277;277;277;277;277;275;275;277;277;277;279;279;277;277;277;277;279;279;279;277;275;277;277;275;272;275;277;277;281;279;277;275;277;281;277;275;277;277;279;275;277;277;275;277;277;275;275;275;279;279;275;275;275;275;277;277;277;277;279;275;275;275;275;277;275;275;275;277;277;277;281;275;270;279;275;284;284; | 67;139;194;275;372;449;516;567;593;614;626;631;631;622;618;622;618;614;605;597;588;584;580;571;563;554;550;546;542;542;538;529;529;525;521;516;516;512;512;504;504;504;504;504;499;495;495;495;499;495;487;482;482;478;474;474;478;474;474;474;474;470;470;465;457;453;457;453;453;449;444;449;449;444;444;436;440;444;440;432;432;432;432;427;427;427;427;427;423;419;419;419;419;419;415;419;415;415;415;410;406;402;406;406;402;402;398;402;398;398;402;406;402;398;389;389;393;389;389;389;385;389;389;389;389; | 2025-11-04 | 0 | 0 | 0 |  |  |  | FALSE | 0.01 | 2.700000048 | 0.01 | 0 | 1000 |  | 10 |  | 250 |  | 10 |  | 2000 | 2 | 2.720000029 | 470 | 0 | 324 |  | CC |  | 250 | [7 empty] | FALSE | [7 empty] | 1 | 0.55 | 1 | 0.55 | 0 |  |  | CP Ti Gr3 | 32 | 2.7 | 250 | [13 empty] | Pegado | [10 empty] | 0 | 0 | 0 | 1 | 0 | 0 | 0 | 0 | 0 | 0 | 0 |  | 2 |  |  |  |  | D
528027 | R1_ITP | Prog = 32 | 32 | 0 | 32 | 128 | 0 | 125 | 6;20;56;112;157;198;241;261;272;281;281;284;281;284;286;281;284;284;281;281;279;284;281;281;286;284;279;277;279;281;279;279;281;281;279;275;277;277;277;281;277;275;277;279;277;275;275;279;277;275;275;279;277;277;275;275;277;275;281;279;272;275;277;277;275;275;279;279;277;275;277;279;277;277;275;275;279;277;277;279;279;279;277;277;279;275;275;277;279;275;272;279;277;272;275;277;277;272;277;281;277;275;275;277;275;272;275;279;277;275;277;279;277;277;277;272;275;277;277;277;275;277;275;286;286; | 67;131;194;279;372;444;512;576;605;631;639;635;635;631;626;618;610;601;597;588;580;576;571;563;559;550;546;542;546;550;542;533;529;525;516;512;512;512;504;504;504;499;504;499;495;495;491;491;495;482;478;482;482;482;482;482;478;470;470;474;474;470;465;470;470;457;457;457;457;457;457;453;453;449;449;449;444;444;440;444;449;440;436;436;432;436;436;432;427;427;427;423;423;423;427;423;419;419;415;419;419;419;410;406;402;402;406;410;406;406;406;402;402;402;402;398;393;402;398;389;389;389;393;393;393; | 2025-11-04 | 0 | 0 | 0 |  |  |  | FALSE | 0.01 | 2.700000048 | 0.01 | 0 | 1000 |  | 10 |  | 250 |  | 10 |  | 2000 | 2 | 2.720000029 | 474 | 0 | 324 |  | CC |  | 250 | [7 empty] | FALSE | [7 empty] | 1 | 0.55 | 1 | 0.55 | 0 |  |  | CP Ti Gr3 | 32 | 2.7 | 250 | [13 empty] | Pegado | [10 empty] | 0 | 0 | 0 | 1 | 0 | 0 | 0 | 0 | 0 | 0 | 0 |  | 2 |  |  |  |  | D
528000 | R1_ITP | Prog = 32 | 32 | 0 | 32 | 101 | 0 | 125 | 2;6;40;92;148;202;245;266;272;275;279;277;275;277;279;281;281;284;281;284;288;286;284;281;284;284;279;281;281;281;281;281;279;277;281;281;277;277;277;281;284;277;279;279;277;275;275;279;279;279;281;277;279;279;279;275;270;277;281;281;281;281;279;277;275;279;277;277;277;279;277;275;277;279;279;279;279;277;277;277;279;277;275;275;277;277;275;275;277;277;277;277;277;275;277;279;277;277;277;277;275;272;279;277;272;272;275;279;277;279;279;275;275;277;279;277;272;277;277;275;275;272;275;268;268; | 88;165;232;313;410;495;563;610;643;660;669;677;682;690;694;682;677;673;660;652;652;648;639;626;622;618;614;605;597;597;593;584;580;576;571;571;563;559;554;550;546;542;538;533;525;525;525;521;512;512;512;508;504;499;495;495;491;487;487;482;478;474;470;470;470;465;461;461;457;449;449;449;444;444;444;436;432;436;440;432;427;432;427;427;427;423;419;419;419;415;415;415;406;398;406;410;406;402;402;402;398;398;398;393;393;393;398;398;393;393;393;385;389;393;393;389;385;385;381;377;377;377;377;372;372; | 2025-11-04 | 0 | 0 | 0 |  |  |  | FALSE | 0.01 | 2.700000048 | 0.01 | 0 | 1000 |  | 10 |  | 250 |  | 10 |  | 2000 | 2 | 2.730000019 | 491 | 0 | 339 |  | CC |  | 250 | [7 empty] | FALSE | [7 empty] | 1 | 0.55 | 1 | 0.55 | 0 |  |  | CP Ti Gr3 | 32 | 2.7 | 250 | [13 empty] | Pegado | [10 empty] | 0 | 0 | 0 | 1 | 0 | 0 | 0 | 0 | 0 | 0 | 0 |  | 2 |  |  |  |  | D
528001 | R1_ITP | Prog = 32 | 32 | 0 | 32 | 102 | 0 | 125 | 4;18;56;108;157;200;236;266;277;281;281;281;277;281;286;281;286;286;284;281;281;284;281;281;284;279;279;279;279;281;279;279;279;277;277;279;281;279;277;279;277;277;277;275;272;275;279;277;277;277;277;277;275;279;281;275;277;277;281;281;277;279;277;275;279;279;277;275;275;277;275;277;277;277;277;277;279;277;275;286;281;272;275;277;279;275;277;277;275;275;277;277;275;275;277;275;275;272;275;277;275;277;279;275;275;277;277;272;275;275;275;277;279;279;272;272;281;281;275;275;272;275;275;277;277; | 67;135;203;283;377;461;529;580;610;631;643;652;656;652;648;643;635;631;622;610;601;593;588;580;576;576;563;559;554;546;542;538;533;529;525;525;525;521;512;504;512;512;508;499;495;499;504;499;491;487;491;491;487;482;482;482;478;478;482;478;474;470;465;461;461;465;461;457;457;453;453;453;449;444;449;444;444;444;440;436;436;436;432;427;432;427;427;427;423;423;419;410;415;415;415;419;415;406;406;406;406;415;410;406;406;410;410;402;402;402;402;398;402;402;393;393;398;398;393;389;389;393;389;393;393; | 2025-11-04 | 0 | 0 | 0 |  |  |  | FALSE | 0.01 | 2.700000048 | 0.01 | 0 | 1000 |  | 10 |  | 250 |  | 10 |  | 2000 | 2 | 2.720000029 | 478 | 0 | 327 |  | CC |  | 250 | [7 empty] | FALSE | [7 empty] | 1 | 0.55 | 1 | 0.55 | 0 |  |  | CP Ti Gr3 | 32 | 2.7 | 250 | [13 empty] | Pegado | [10 empty] | 0 | 0 | 0 | 1 | 0 | 0 | 0 | 0 | 0 | 0 | 0 |  | 2 |  |  |  |  | D
528002 | R1_ITP | Prog = 32 | 32 | 0 | 32 | 103 | 0 | 125 | 2;18;49;96;155;207;241;266;279;277;275;277;284;284;281;279;279;284;284;286;286;281;281;284;284;281;281;284;279;275;277;279;279;281;281;281;277;279;277;275;277;277;281;281;277;277;277;277;279;281;279;277;279;277;275;277;284;281;275;279;279;277;277;277;279;275;275;279;277;275;277;277;277;272;277;277;275;277;277;279;277;275;277;272;275;277;272;275;277;281;281;272;275;279;279;277;275;284;281;275;275;275;277;275;277;277;277;279;275;275;275;277;277;275;275;277;277;277;275;281;275;268;266;272;272; | 72;139;207;296;385;470;538;588;622;635;643;652;656;660;656;648;643;639;635;626;618;610;605;601;593;580;576;576;567;559;554;554;546;542;538;538;533;529;529;516;516;521;512;508;508;508;508;508;508;504;499;495;487;482;478;478;478;474;474;474;474;474;470;465;465;461;457;453;449;449;440;444;453;444;432;436;440;436;432;436;436;432;432;427;427;427;423;419;419;419;419;419;419;415;410;410;410;410;406;402;406;402;402;398;402;406;398;398;393;393;389;389;393;393;389;389;389;385;389;389;385;385;381;385;385; | 2025-11-04 | 0 | 0 | 0 |  |  |  | FALSE | 0.01 | 2.700000048 | 0.01 | 0 | 1000 |  | 10 |  | 250 |  | 10 |  | 2000 | 2 | 2.720000029 | 478 | 0 | 331 |  | CC |  | 250 | [7 empty] | FALSE | [7 empty] | 1 | 0.55 | 1 | 0.55 | 0 |  |  | CP Ti Gr3 | 32 | 2.7 | 250 | [13 empty] | Pegado | [10 empty] | 0 | 0 | 0 | 1 | 0 | 0 | 0 | 0 | 0 | 0 | 0 |  | 2 |  |  |  |  | D
528003 | R1_ITP | Prog = 32 | 32 | 0 | 32 | 104 | 0 | 125 | 4;15;49;103;160;202;234;259;277;277;279;281;284;281;277;279;284;284;281;281;286;284;284;284;284;284;281;281;281;277;277;279;279;279;279;277;275;279;279;277;279;279;281;279;277;281;277;275;277;277;279;279;279;279;275;277;279;277;275;275;281;277;275;277;275;277;279;279;279;275;279;281;277;275;272;275;277;275;279;277;272;272;279;279;275;275;275;281;279;275;275;275;277;277;272;272;277;284;279;275;277;275;275;277;275;275;270;277;284;275;275;277;277;275;270;275;275;275;277;277;277;275;279;279;279; | 72;144;211;288;377;470;538;584;618;643;652;656;660;660;656;648;643;635;631;626;618;610;597;588;584;584;571;563;554;546;542;538;546;542;538;538;529;525;521;516;521;516;516;512;508;499;499;504;495;495;495;491;491;495;491;487;487;487;482;478;482;482;474;474;470;470;470;461;461;461;457;457;453;457;453;444;444;449;449;449;440;432;436;436;440;436;432;432;427;427;427;423;423;423;423;423;419;419;419;419;419;415;410;410;406;406;406;402;402;406;406;398;398;402;393;385;389;398;393;385;377;381;389;389;389; | 2025-11-04 | 0 | 0 | 0 |  |  |  | FALSE | 0.01 | 2.700000048 | 0.01 | 0 | 1000 |  | 10 |  | 250 |  | 10 |  | 2000 | 2 | 2.720000029 | 482 | 0 | 332 |  | CC |  | 250 | [7 empty] | FALSE | [7 empty] | 1 | 0.55 | 1 | 0.55 | 0 |  |  | CP Ti Gr3 | 32 | 2.7 | 250 | [13 empty] | Pegado | [10 empty] | 0 | 0 | 0 | 1 | 0 | 0 | 0 | 0 | 0 | 0 | 0 |  | 2 |  |  |  |  | D
527978 | R1_ITP | Prog = 32 | 32 | 0 | 32 | 79 | 0 | 125 | 2;15;51;108;162;212;243;261;272;281;281;279;281;279;281;281;284;286;281;286;286;284;284;281;281;277;277;284;279;266;270;284;284;279;279;279;277;279;279;279;277;279;281;281;281;277;277;277;275;277;279;279;279;277;279;277;277;279;277;279;277;275;277;277;279;277;275;277;277;277;275;275;279;277;277;277;277;277;277;281;279;275;277;277;275;275;277;281;277;275;277;279;277;277;277;275;275;277;277;277;277;279;277;275;275;275;277;277;277;277;275;275;277;275;275;275;277;279;272;275;275;275;272;275;275; | 84;152;207;283;381;465;533;580;610;626;639;643;648;648;643;639;635;626;622;618;610;601;593;584;580;580;576;559;554;550;554;550;542;538;533;529;525;516;512;512;516;512;508;508;504;504;495;487;482;482;482;482;478;474;470;465;465;461;453;457;453;457;457;449;444;449;440;436;444;444;436;436;436;432;427;427;427;427;423;419;419;415;415;410;410;410;406;415;415;402;402;402;393;393;398;398;393;398;398;393;389;389;393;385;381;385;381;377;381;385;381;377;377;377;377;377;372;377;377;372;372;368;372;372;372; | 2025-11-04 | 0 | 0 | 0 |  |  |  | FALSE | 0.01 | 2.700000048 | 0.01 | 0 | 1000 |  | 10 |  | 250 |  | 10 |  | 2000 | 2 | 2.720000029 | 470 | 0 | 322 |  | CC |  | 250 | [7 empty] | FALSE | [7 empty] | 1 | 0.55 | 1 | 0.55 | 0 |  |  | CP Ti Gr3 | 32 | 2.7 | 250 | [13 empty] | Pegado | [10 empty] | 0 | 0 | 0 | 1 | 0 | 0 | 0 | 0 | 0 | 0 | 0 |  | 2 |  |  |  |  | D
527979 | R1_ITP | Prog = 32 | 32 | 0 | 32 | 80 | 0 | 125 | 4;20;58;117;164;205;241;263;275;279;281;284;284;281;281;281;284;281;281;284;281;281;284;281;279;281;281;279;279;279;277;277;277;279;272;272;281;279;279;277;277;279;275;277;281;277;275;275;277;275;275;279;279;275;275;277;277;275;275;279;272;275;279;277;277;275;279;277;275;277;284;281;272;275;275;277;277;277;275;275;277;281;279;275;279;277;275;272;277;275;277;281;277;277;277;277;279;275;277;277;275;277;275;279;279;272;272;275;277;281;279;277;275;275;275;275;277;277;277;275;275;279;275;286;286; | 67;135;203;283;368;453;516;563;593;614;626;626;626;622;610;605;605;601;593;588;584;580;576;567;554;546;546;546;538;529;525;525;525;521;508;504;508;508;504;504;504;499;495;504;499;487;487;487;482;478;478;478;474;470;470;470;465;470;465;461;453;453;461;457;457;449;449;449;444;440;444;436;432;436;440;440;432;427;427;423;423;423;419;427;427;423;419;415;415;410;410;415;415;410;406;402;402;402;398;398;398;398;398;398;393;389;389;389;389;389;385;385;385;385;385;377;381;385;381;385;385;381;372;389;389; | 2025-11-04 | 0 | 0 | 0 |  |  |  | FALSE | 0.01 | 2.700000048 | 0.01 | 0 | 1000 |  | 10 |  | 250 |  | 10 |  | 2000 | 2 | 2.720000029 | 465 | 0 | 319 |  | CC |  | 250 | [7 empty] | FALSE | [7 empty] | 1 | 0.55 | 1 | 0.55 | 0 |  |  | CP Ti Gr3 | 32 | 2.7 | 250 | [13 empty] | Pegado | [10 empty] | 0 | 0 | 0 | 1 | 0 | 0 | 0 | 0 | 0 | 0 | 0 |  | 2 |  |  |  |  | D
527980 | R1_ITP | Prog = 32 | 32 | 0 | 32 | 81 | 0 | 125 | 4;18;56;112;155;198;239;263;275;279;286;284;288;288;286;284;279;284;281;281;286;281;281;279;281;284;281;281;281;277;279;279;279;277;275;279;279;277;275;275;279;277;277;279;277;277;277;277;277;275;279;279;279;277;279;279;275;277;279;277;277;281;281;275;275;275;277;279;277;277;275;268;275;279;275;272;272;277;277;277;279;275;277;279;281;279;275;275;277;275;277;277;275;275;277;277;275;277;279;277;277;275;277;277;275;275;275;277;275;277;281;277;275;277;277;279;277;277;277;275;281;279;286;275;275; | 55;118;194;283;368;449;521;576;614;631;643;648;639;631;626;626;618;605;597;588;580;571;567;563;554;550;546;542;538;538;533;529;521;525;521;516;508;504;504;499;495;495;495;495;491;491;487;487;487;487;478;478;478;478;478;474;470;465;470;474;465;457;457;457;457;457;457;453;449;449;449;444;440;440;432;436;436;436;436;432;432;436;436;432;432;432;427;423;419;419;423;427;423;419;419;415;410;410;415;410;410;410;410;406;402;402;402;398;398;402;402;398;393;393;398;393;385;385;389;389;398;393;419;385;385; | 2025-11-04 | 0 | 0 | 0 |  |  |  | FALSE | 0.01 | 2.700000048 | 0.01 | 0 | 1000 |  | 10 |  | 250 |  | 10 |  | 2000 | 2 | 2.720000029 | 470 | 0 | 323 |  | CC |  | 250 | [7 empty] | FALSE | [7 empty] | 1 | 0.55 | 1 | 0.55 | 0 |  |  | CP Ti Gr3 | 32 | 2.7 | 250 | [13 empty] | Pegado | [10 empty] | 0 | 0 | 0 | 1 | 0 | 0 | 0 | 0 | 0 | 0 | 0 |  | 2 |  |  |  |  | D
527953 | R1_ITP | Prog = 32 | 32 | 0 | 32 | 54 | 0 | 125 | 0;9;40;92;148;200;239;261;270;277;275;272;279;284;286;281;284;288;284;288;284;281;286;284;284;275;275;284;281;277;275;284;286;281;281;279;277;277;279;281;277;275;279;279;279;279;281;279;277;284;284;279;277;277;279;277;275;279;279;277;277;277;275;275;279;279;277;279;281;279;275;275;277;279;279;275;277;279;277;277;277;277;277;277;279;275;277;284;279;275;277;277;272;272;279;277;275;279;281;279;275;275;275;272;272;277;279;277;277;277;272;275;277;275;272;275;277;279;277;279;277;272;272;272;272; | 80;169;241;317;410;495;563;610;643;660;682;690;694;694;694;690;686;677;673;660;652;643;639;631;622;610;597;593;593;584;580;580;576;571;559;554;554;546;542;542;533;525;529;529;525;516;512;508;499;499;499;495;487;487;487;478;474;474;474;470;465;461;457;449;453;461;444;440;444;444;449;444;444;440;432;436;432;432;423;423;427;423;419;415;415;410;410;410;410;406;398;402;402;398;393;389;393;393;389;393;385;381;385;385;385;385;381;377;377;377;377;372;368;372;368;368;368;368;368;368;364;368;368;364;364; | 2025-11-04 | 0 | 0 | 0 |  |  |  | FALSE | 0.01 | 2.700000048 | 0.01 | 0 | 1000 |  | 10 |  | 250 |  | 10 |  | 2000 | 2 | 2.730000019 | 487 | 0 | 334 |  | CC |  | 250 | [7 empty] | FALSE | [7 empty] | 1 | 0.55 | 1 | 0.55 | 0 |  |  | CP Ti Gr3 | 32 | 2.7 | 250 | [13 empty] | Pegado | [10 empty] | 0 | 0 | 0 | 1 | 0 | 0 | 0 | 0 | 0 | 0 | 0 |  | 2 |  |  |  |  | D
527954 | R1_ITP | Prog = 32 | 32 | 0 | 32 | 55 | 0 | 125 | 4;13;47;101;155;198;230;259;275;284;290;288;284;281;284;286;281;284;286;284;270;270;286;284;284;284;281;281;279;279;277;279;281;277;281;279;275;279;277;275;277;277;277;275;277;275;275;281;281;277;275;279;284;279;277;281;279;275;277;277;275;275;277;277;277;277;279;279;277;277;279;279;279;277;281;277;272;277;275;272;272;277;279;275;275;279;275;279;281;281;279;272;275;275;277;275;277;279;272;272;279;277;277;279;277;272;272;281;279;277;279;281;275;270;275;277;277;277;275;275;277;277;279;277;277; | 67;135;203;288;381;457;529;580;618;643;652;660;652;643;643;639;631;622;618;614;601;593;588;584;580;567;559;559;550;546;542;533;529;529;529;525;516;512;516;508;504;499;499;499;499;495;491;491;487;487;491;487;478;474;470;465;474;470;465;465;465;465;461;461;461;457;453;453;449;453;449;444;440;440;436;440;440;432;432;427;423;423;427;427;427;423;419;423;419;419;419;410;419;415;410;410;402;402;402;406;406;406;406;402;402;402;402;406;406;393;393;393;389;385;385;385;389;385;385;385;381;385;385;385;385; | 2025-11-04 | 0 | 0 | 0 |  |  |  | FALSE | 0.01 | 2.700000048 | 0.01 | 0 | 1000 |  | 10 |  | 250 |  | 10 |  | 2000 | 2 | 2.720000029 | 474 | 0 | 325 |  | CC |  | 250 | [7 empty] | FALSE | [7 empty] | 1 | 0.55 | 1 | 0.55 | 0 |  |  | CP Ti Gr3 | 32 | 2.7 | 250 | [13 empty] | Pegado | [10 empty] | 0 | 0 | 0 | 1 | 0 | 0 | 0 | 0 | 0 | 0 | 0 |  | 2 |  |  |  |  | D
527955 | R1_ITP | Prog = 32 | 32 | 0 | 32 | 56 | 0 | 125 | 2;11;49;101;151;200;234;259;272;272;279;279;281;286;281;281;281;286;288;279;286;288;284;284;281;284;281;281;288;293;286;272;277;277;272;279;279;279;279;277;277;277;279;281;279;279;279;281;279;277;279;277;277;277;272;275;277;279;279;277;279;281;279;275;272;277;275;277;279;277;279;277;279;277;270;275;279;279;279;275;275;272;275;277;275;277;275;275;275;275;279;279;275;275;277;279;277;277;279;275;272;272;279;279;275;277;275;275;277;279;277;272;279;279;275;275;277;277;275;277;279;279;279;270;270; | 76;144;211;296;385;465;533;588;618;639;652;656;660;665;660;652;648;639;635;626;614;605;597;588;584;580;571;563;559;559;550;538;533;533;529;525;521;525;521;521;516;516;512;508;512;504;495;495;491;491;487;482;482;482;482;474;470;470;470;465;465;461;461;461;453;453;453;457;453;444;449;440;440;440;436;436;436;432;419;415;427;423;419;415;410;406;410;410;415;415;406;410;410;410;402;406;410;402;402;393;389;402;406;393;393;393;393;389;389;393;393;389;389;385;389;393;385;381;381;377;377;377;381;372;372; | 2025-11-04 | 0 | 0 | 0 |  |  |  | FALSE | 0.01 | 2.700000048 | 0.01 | 0 | 1000 |  | 10 |  | 250 |  | 10 |  | 2000 | 2 | 2.720000029 | 474 | 0 | 326 |  | CC |  | 250 | [7 empty] | FALSE | [7 empty] | 1 | 0.55 | 1 | 0.55 | 0 |  |  | CP Ti Gr3 | 32 | 2.7 | 250 | [13 empty] | Pegado | [10 empty] | 0 | 0 | 0 | 1 | 0 | 0 | 0 | 0 | 0 | 0 | 0 |  | 2 |  |  |  |  | D
527956 | R1_ITP | Prog = 32 | 32 | 0 | 32 | 57 | 0 | 125 | 2;11;47;103;155;198;239;263;272;277;279;279;279;281;284;281;281;288;288;286;284;284;286;281;281;281;281;279;281;281;275;279;281;281;279;277;277;279;279;279;275;275;279;275;277;275;279;281;279;277;277;277;277;275;277;279;275;277;277;277;277;277;277;275;275;279;279;277;277;277;275;275;275;277;279;275;277;275;275;277;279;277;275;277;279;275;281;284;277;277;275;277;277;275;277;277;275;275;275;279;279;277;277;277;277;275;277;277;275;277;277;275;277;279;281;275;272;277;279;277;277;279;277;279;279; | 72;139;207;283;372;461;529;580;618;635;648;652;656;652;648;643;643;639;631;618;614;605;597;584;576;576;567;559;559;554;546;542;538;533;529;529;529;521;521;521;512;504;499;504;504;499;495;495;495;491;487;487;478;474;478;478;478;474;474;474;470;465;465;461;457;457;453;453;453;453;453;449;444;444;444;440;440;432;436;440;440;440;436;440;432;427;427;423;427;423;419;419;419;415;415;415;410;410;410;415;415;415;410;406;406;406;406;406;402;402;402;398;398;393;393;398;398;398;389;389;393;389;398;385;385; | 2025-11-04 | 0 | 0 | 0 |  |  |  | FALSE | 0.01 | 2.700000048 | 0.01 | 0 | 1000 |  | 10 |  | 250 |  | 10 |  | 2000 | 2 | 2.720000029 | 478 | 0 | 329 |  | CC |  | 250 | [7 empty] | FALSE | [7 empty] | 1 | 0.55 | 1 | 0.55 | 0 |  |  | CP Ti Gr3 | 32 | 2.7 | 250 | [13 empty] | Pegado | [10 empty] | 0 | 0 | 0 | 1 | 0 | 0 | 0 | 0 | 0 | 0 | 0 |  | 2 |  |  |  |  | D
527931 | R1_ITP | Prog = 32 | 32 | 0 | 32 | 32 | 0 | 125 | 2;9;47;110;164;207;234;252;268;272;275;277;277;281;281;281;286;286;290;288;286;288;284;288;286;277;279;279;284;286;279;275;275;279;279;281;281;277;279;281;279;277;277;279;277;277;281;277;279;279;279;279;275;277;281;279;275;277;279;279;279;279;277;275;275;277;275;275;279;279;279;277;275;277;279;281;279;277;277;279;275;275;277;279;275;272;275;275;277;275;277;279;275;277;279;279;277;275;277;277;275;272;277;279;281;279;275;275;275;277;277;275;277;279;279;277;275;275;275;275;279;277;279;277;277; | 72;139;207;288;377;449;516;571;605;626;643;660;665;665;669;665;652;648;639;635;626;614;605;601;593;584;576;571;567;559;554;550;546;546;546;538;533;529;529;525;521;516;512;512;508;504;504;499;499;499;491;487;487;482;487;478;470;470;465;465;461;461;461;453;449;453;449;444;440;444;444;436;432;432;436;436;432;427;427;427;427;423;419;415;415;419;415;419;415;406;406;410;406;410;410;410;410;398;398;398;398;402;402;393;389;389;389;389;389;389;389;385;385;385;385;389;385;377;381;381;381;381;385;377;377; | 2025-11-04 | 0 | 0 | 0 |  |  |  | FALSE | 0.01 | 2.700000048 | 0.01 | 0 | 1000 |  | 10 |  | 250 |  | 10 |  | 2000 | 2 | 2.720000029 | 474 | 0 | 327 |  | CC |  | 250 | [7 empty] | FALSE | [7 empty] | 1 | 0.55 | 1 | 0.55 | 0 |  |  | CP Ti Gr3 | 32 | 2.7 | 250 | [13 empty] | Pegado | [10 empty] | 0 | 0 | 0 | 1 | 0 | 0 | 0 | 0 | 0 | 0 | 0 |  | 2 |  |  |  |  | D
527932 | R1_ITP | Prog = 32 | 32 | 0 | 32 | 33 | 0 | 125 | 4;15;51;112;164;202;236;259;272;275;275;279;279;284;286;286;286;284;286;286;281;281;281;279;281;281;284;279;279;286;281;277;275;279;279;277;277;277;279;277;277;279;277;277;281;281;277;277;279;277;277;277;277;279;277;277;277;275;279;281;277;275;277;281;281;275;277;275;277;277;277;277;275;277;279;277;275;275;277;277;275;277;275;275;277;279;281;279;277;281;277;275;275;279;277;275;277;272;275;277;279;277;272;279;281;277;277;275;279;277;275;277;275;275;275;275;275;277;277;277;272;275;270;284;284; | 67;139;199;279;372;453;521;571;601;622;635;643;648;648;643;635;626;622;610;605;593;584;580;571;567;563;554;554;546;542;538;533;529;529;525;521;512;512;508;504;508;504;499;499;504;499;495;495;491;487;482;478;474;482;478;478;478;474;474;474;470;470;465;465;465;461;457;457;453;453;449;449;449;444;444;444;440;436;436;436;427;423;432;432;432;432;427;427;427;423;423;419;415;415;415;415;410;410;415;415;410;410;410;406;406;402;402;402;402;402;398;398;398;393;393;393;393;393;389;393;389;385;385;393;393; | 2025-11-04 | 0 | 0 | 0 |  |  |  | FALSE | 0.01 | 2.700000048 | 0.01 | 0 | 1000 |  | 10 |  | 250 |  | 10 |  | 2000 | 2 | 2.720000029 | 474 | 0 | 325 |  | CC |  | 250 | [7 empty] | FALSE | [7 empty] | 1 | 0.55 | 1 | 0.55 | 0 |  |  | CP Ti Gr3 | 32 | 2.7 | 250 | [13 empty] | Pegado | [10 empty] | 0 | 0 | 0 | 1 | 0 | 0 | 0 | 0 | 0 | 0 | 0 |  | 2 |  |  |  |  | D
527933 | R1_ITP | Prog = 32 | 32 | 0 | 32 | 34 | 0 | 125 | 2;13;54;110;151;191;234;259;272;281;286;288;288;290;290;286;284;281;288;286;281;281;281;281;279;281;281;277;281;284;275;272;279;281;281;277;279;279;277;279;279;277;275;279;279;275;272;275;277;277;275;277;277;277;275;275;277;272;277;277;275;275;275;281;279;277;279;281;279;277;275;275;272;279;279;275;277;279;279;277;275;277;277;277;279;275;277;275;277;277;275;277;279;277;277;277;277;277;277;279;277;275;275;279;277;275;275;275;275;275;277;277;275;277;279;277;275;277;275;272;277;279;277;279;279; | 72;135;199;275;368;457;529;580;618;643;656;656;652;643;635;631;618;605;601;593;588;580;571;567;559;559;554;546;538;529;529;525;516;516;521;512;508;504;504;499;495;495;495;491;495;491;482;478;478;482;482;482;482;478;474;474;470;470;465;470;470;470;465;470;465;461;461;457;449;449;453;453;444;440;440;440;436;440;440;436;432;432;427;427;432;432;427;423;423;423;419;423;419;419;423;419;415;415;415;415;410;406;402;402;398;402;402;402;402;398;393;393;398;398;398;402;398;389;389;389;385;389;381;393;393; | 2025-11-04 | 0 | 0 | 0 |  |  |  | FALSE | 0.01 | 2.700000048 | 0.01 | 0 | 1000 |  | 10 |  | 250 |  | 10 |  | 2000 | 2 | 2.720000029 | 470 | 0 | 325 |  | CC |  | 250 | [7 empty] | FALSE | [7 empty] | 1 | 0.55 | 1 | 0.55 | 0 |  |  | CP Ti Gr3 | 32 | 2.7 | 250 | [13 empty] | Pegado | [10 empty] | 0 | 0 | 0 | 1 | 0 | 0 | 0 | 0 | 0 | 0 | 0 |  | 2 |  |  |  |  | D
527904 | R1_ITP | Prog = 32 | 32 | 0 | 32 | 5 | 0 | 125 | 20;49;90;146;198;230;248;259;261;259;257;263;261;266;270;272;272;272;275;277;275;279;279;279;279;277;284;281;277;279;279;281;279;279;281;279;279;281;279;277;275;281;279;277;277;277;277;279;281;279;277;277;279;279;279;279;281;279;277;279;277;279;275;279;281;275;277;281;279;277;277;279;277;277;279;277;277;277;275;272;275;279;277;275;277;277;277;277;275;275;277;277;277;277;275;275;277;277;275;275;277;277;277;277;281;279;272;275;277;277;275;279;275;272;277;277;279;275;277;279;272;275;270;279;279; | 59;97;139;194;258;321;368;402;432;457;478;495;512;525;542;550;559;563;559;559;559;563;563;559;554;550;550;550;546;542;538;533;533;529;516;512;512;512;504;504;504;495;495;491;487;491;491;482;482;478;474;465;461;461;457;453;453;449;449;444;440;440;436;432;432;427;427;427;423;423;419;415;410;410;410;410;410;402;398;398;402;398;393;389;389;389;389;389;385;381;385;381;377;377;372;372;377;381;372;368;372;377;372;368;364;364;360;360;364;355;355;360;355;351;351;351;351;347;347;347;343;330;347;317;317; | 2025-11-04 | 0 | 0 | 0 |  |  |  | FALSE | 0.01 | 2.700000048 | 0.01 | 0 | 1000 |  | 10 |  | 250 |  | 10 |  | 2000 | 2 | 2.710000038 | 436 | 0 | 298 |  | CC |  | 250 | [7 empty] | FALSE | [7 empty] | 1 | 0.55 | 1 | 0.55 | 0 |  |  | CP Ti Gr3 | 32 | 2.7 | 250 | [13 empty] | Pegado | [10 empty] | 0 | 0 | 0 | 1 | 0 | 0 | 0 | 0 | 0 | 0 | 0 |  | 2 |  |  |  |  | D
527905 | R1_ITP | Prog = 32 | 32 | 0 | 32 | 6 | 0 | 125 | 24;56;103;160;202;236;250;257;261;261;266;263;261;263;263;270;272;275;275;275;277;277;277;279;281;279;277;279;281;281;281;279;277;275;272;279;279;277;279;279;279;277;279;279;275;277;279;281;281;275;279;279;277;281;279;277;277;281;284;277;277;277;277;277;277;281;279;277;279;275;275;277;277;277;275;277;279;277;272;275;279;277;277;279;277;277;275;279;275;272;279;277;277;277;277;279;279;277;279;277;275;275;277;275;270;277;279;277;277;275;275;277;279;281;277;272;275;277;275;275;279;277;284;272;272; | 55;93;131;177;232;292;343;377;410;436;453;470;482;499;512;521;533;533;533;542;538;538;533;533;529;525;516;516;516;516;508;504;504;499;495;495;491;487;487;491;487;482;482;478;474;474;470;461;461;465;461;457;453;453;453;453;453;444;440;440;436;440;436;432;427;427;427;423;419;419;415;415;410;410;410;406;406;406;402;398;398;398;393;393;393;389;389;389;385;381;389;389;381;381;372;377;377;377;372;368;368;368;364;364;368;364;364;368;364;360;360;360;364;364;364;355;355;360;355;355;351;347;334;351;351; | 2025-11-04 | 0 | 0 | 0 |  |  |  | FALSE | 0.01 | 2.700000048 | 0.01 | 0 | 1000 |  | 10 |  | 250 |  | 10 |  | 2000 | 2 | 2.700000048 | 423 | 0 | 291 |  | CC |  | 250 | [7 empty] | FALSE | [7 empty] | 1 | 0.55 | 1 | 0.55 | 0 |  |  | CP Ti Gr3 | 32 | 2.7 | 250 | [13 empty] | Pegado | [10 empty] | 0 | 0 | 0 | 1 | 0 | 0 | 0 | 0 | 0 | 0 | 0 |  | 2 |  |  |  |  | D
527906 | R1_ITP | Prog = 32 | 32 | 0 | 32 | 7 | 0 | 125 | 0;6;29;81;142;198;236;252;268;272;275;279;281;286;284;286;290;288;288;286;286;286;281;286;284;281;281;281;281;281;284;281;279;281;279;277;272;277;284;281;277;279;281;281;277;279;281;277;279;279;279;279;279;281;277;279;281;277;277;277;279;279;277;279;279;279;277;279;277;277;277;277;279;277;275;279;277;275;277;279;277;275;277;279;279;279;279;275;272;272;279;279;275;277;277;279;277;277;279;277;279;277;277;277;281;279;272;275;279;277;277;277;279;277;275;275;277;277;279;277;277;275;277;272;272; | 84;173;254;334;427;516;588;643;682;703;715;728;737;737;732;720;711;703;690;682;669;660;652;639;635;622;614;614;610;601;597;593;588;588;576;563;559;554;567;559;546;546;538;529;529;529;525;516;516;508;508;504;499;499;491;487;482;478;474;470;474;474;470;465;465;461;457;453;449;449;444;449;449;436;436;436;436;432;427;427;427;423;423;423;419;415;410;415;406;402;410;415;415;402;398;398;398;402;402;398;398;398;393;393;389;385;385;377;377;385;385;385;385;385;381;377;377;377;368;368;377;372;381;372;372; | 2025-11-04 | 0 | 0 | 0 |  |  |  | FALSE | 0.01 | 2.700000048 | 0.01 | 0 | 1000 |  | 10 |  | 250 |  | 10 |  | 2000 | 2 | 2.730000019 | 499 | 0 | 343 |  | CC |  | 250 | [7 empty] | FALSE | [7 empty] | 1 | 0.55 | 1 | 0.55 | 0 |  |  | CP Ti Gr3 | 32 | 2.7 | 250 | [13 empty] | Pegado | [10 empty] | 0 | 0 | 0 | 1 | 0 | 0 | 0 | 0 | 0 | 0 | 0 |  | 2 |  |  |  |  | D
527907 | R1_ITP | Prog = 32 | 32 | 0 | 32 | 8 | 0 | 125 | 2;11;42;96;148;196;230;257;270;275;284;286;286;288;288;288;284;286;290;284;284;286;281;281;281;284;281;277;279;281;281;277;277;277;277;279;279;279;275;272;279;279;275;275;277;279;277;279;279;277;279;284;281;277;272;277;279;277;277;275;272;272;279;277;272;277;279;279;277;277;277;275;275;272;270;275;277;279;279;275;277;277;277;277;275;277;277;277;281;277;275;277;279;279;275;275;277;275;279;281;272;270;277;284;279;277;277;277;275;275;279;277;275;275;275;275;275;277;277;272;277;277;284;272;272; | 76;139;203;288;381;478;554;605;643;669;682;698;690;677;669;656;648;635;635;635;622;610;605;597;584;576;576;567;559;554;550;550;546;542;538;533;533;529;525;521;516;512;516;512;516;516;508;512;508;508;504;491;491;491;487;482;482;478;482;478;474;470;470;470;465;461;465;465;461;461;461;457;453;453;449;444;453;449;440;444;436;440;440;436;436;432;432;432;432;432;427;423;427;423;419;423;419;419;419;415;410;419;419;415;406;406;410;410;402;402;410;402;402;398;398;398;398;393;393;385;393;398;415;393;393; | 2025-11-04 | 0 | 0 | 0 |  |  |  | FALSE | 0.01 | 2.700000048 | 0.01 | 0 | 1000 |  | 10 |  | 250 |  | 10 |  | 2000 | 2 | 2.720000029 | 487 | 0 | 335 |  | CC |  | 250 | [7 empty] | FALSE | [7 empty] | 1 | 0.55 | 1 | 0.55 | 0 |  |  | CP Ti Gr3 | 32 | 2.7 | 250 | [13 empty] | Pegado | [10 empty] | 0 | 0 | 0 | 1 | 0 | 0 | 0 | 0 | 0 | 0 | 0 |  | 2 |  |  |  |  | D
527908 | R1_ITP | Prog = 32 | 32 | 0 | 32 | 9 | 0 | 125 | 2;11;40;87;144;193;234;259;270;281;286;281;288;288;288;288;286;288;284;281;288;288;288;284;284;286;281;281;284;281;277;277;281;279;277;279;277;277;279;279;279;275;279;277;277;279;279;279;277;279;279;277;277;279;277;275;275;279;279;277;277;279;279;275;275;277;275;277;281;279;277;275;277;277;277;277;272;275;277;277;277;275;279;279;279;279;277;281;277;277;277;275;277;277;281;277;272;277;277;277;275;275;277;272;277;277;277;279;277;279;272;270;277;275;275;277;277;279;275;275;277;277;279;275;275; | 76;148;220;305;406;495;567;622;660;682;694;694;694;690;686;682;669;660;652;643;635;626;618;614;601;593;584;584;584;571;563;559;550;550;546;538;538;533;533;533;525;525;525;521;516;512;508;508;504;499;499;495;495;491;491;491;482;478;478;478;474;465;465;465;465;465;457;457;457;453;453;449;440;444;444;436;436;436;432;432;432;436;427;423;436;436;432;427;423;419;419;419;415;415;410;406;406;406;406;402;402;398;402;406;402;402;398;402;398;393;393;389;389;389;389;389;385;385;381;381;385;381;385;385;385; | 2025-11-04 | 0 | 0 | 0 |  |  |  | FALSE | 0.01 | 2.700000048 | 0.01 | 0 | 1000 |  | 10 |  | 250 |  | 10 |  | 2000 | 2 | 2.730000019 | 487 | 0 | 336 |  | CC |  | 250 | [7 empty] | FALSE | [7 empty] | 1 | 0.55 | 1 | 0.55 | 0 |  |  | CP Ti Gr3 | 32 | 2.7 | 250 | [13 empty] | Pegado | [10 empty] | 0 | 0 | 0 | 1 | 0 | 0 | 0 | 0 | 0 | 0 | 0 |  | 2 |  |  |  |  | D
527909 | R1_ITP | Prog = 32 | 32 | 0 | 32 | 10 | 0 | 125 | 2;11;47;96;148;198;234;252;261;275;279;281;286;288;286;286;286;286;286;288;288;284;284;281;284;284;281;284;279;275;277;281;281;277;275;279;279;277;277;279;279;277;279;277;281;281;279;279;277;277;279;277;277;277;279;277;277;279;277;275;272;277;279;277;279;279;277;277;277;277;277;279;281;277;270;275;277;277;272;275;277;279;279;279;279;275;277;281;279;272;275;277;272;270;279;277;277;277;277;277;275;275;277;270;272;279;281;279;275;275;275;272;279;277;275;272;275;279;272;272;279;279;284;275;275; | 93;144;216;292;389;478;546;597;639;669;682;690;690;686;677;677;669;660;648;639;635;618;610;605;593;584;580;571;567;563;559;554;550;550;542;538;538;533;533;538;533;525;516;516;516;512;512;516;512;504;499;499;495;491;491;491;487;487;482;482;478;478;478;474;478;474;470;465;465;461;457;453;453;453;440;440;444;440;444;440;436;436;436;436;432;427;432;432;427;415;419;423;423;423;423;419;415;419;415;419;423;419;410;406;410;415;410;406;402;393;398;398;393;393;398;406;406;398;398;402;402;393;402;385;385; | 2025-11-04 | 0 | 0 | 0 |  |  |  | FALSE | 0.01 | 2.700000048 | 0.01 | 0 | 1000 |  | 10 |  | 250 |  | 10 |  | 2000 | 2 | 2.730000019 | 491 | 0 | 336 |  | CC |  | 250 | [7 empty] | FALSE | [7 empty] | 1 | 0.55 | 1 | 0.55 | 0 |  |  | CP Ti Gr3 | 32 | 2.7 | 250 | [13 empty] | Pegado | [10 empty] | 0 | 0 | 0 | 1 | 0 | 0 | 0 | 0 | 0 | 0 | 0 |  | 2 |  |  |  |  | D
560651 | R1_ITP | Prog = 48 | 48 | 0 | 48 | 422 | 0 | 25 | 117;209;295;390;444;496;545;559;577;584;588;588;584;586;581;586;584;575;579;572;575;575;577;572;572; | 105;228;343;449;554;652;720;766;792;809;804;800;787;771;754;737;720;707;690;677;669;656;660;652;652; | 2026-01-15 01:55 | 0 | 0 | 0 |  |  |  | FALSE | 0.01 | 5.5 | 0.01 | 0 | 1000 |  | 10 |  | 50 |  | 10 |  | 2000 | 2 | 5.67 | 660 | 0 | 165 |  | CC |  | 50 | [7 empty] | FALSE | [7 empty] | 0.9 | 0.55 | 0.9 | 0.55 | 0 | 5.5 | 6 | CP Ti Gr3 | 48 | 5.5 | 250 | [13 empty] | Sin defectos | [10 empty] | 0 | 0 | 0 | 0 | 0 | 0 | 0 | 0 | 0 | 0 | 0 |  | 0 |  |  |  |  | D
560650 | R1_ITP | Prog = 48 | 48 | 0 | 48 | 421 | 0 | 25 | 108;193;284;381;435;487;552;570;577;590;588;588;590;586;584;577;579;577;575;577;575;577;561;584;584; | 110;228;355;474;584;677;741;792;821;830;826;817;804;783;766;749;728;715;703;690;677;665;660;656;656; | 2026-01-15 01:55 | 0 | 0 | 0 |  |  |  | FALSE | 0.01 | 5.5 | 0.01 | 0 | 1000 |  | 10 |  | 50 |  | 10 |  | 2000 | 2 | 5.68 | 673 | 0 | 170 |  | CC |  | 50 | [7 empty] | FALSE | [7 empty] | 0.9 | 0.55 | 0.9 | 0.55 | 0 | 5.5 | 6 | CP Ti Gr3 | 48 | 5.5 | 250 | [13 empty] | Sin defectos | [10 empty] | 0 | 0 | 0 | 0 | 0 | 0 | 0 | 0 | 0 | 0 | 0 |  | 0 |  |  |  |  | D
560649 | R1_ITP | Prog = 48 | 48 | 0 | 48 | 420 | 0 | 25 | 101;180;275;374;426;487;545;566;579;590;595;586;590;584;584;586;579;584;577;577;579;572;588;563;563; | 105;241;368;482;593;690;762;813;847;851;851;843;826;817;796;771;754;737;724;711;694;682;682;677;677; | 2026-01-15 01:55 | 0 | 0 | 0 |  |  |  | FALSE | 0.01 | 5.5 | 0.01 | 0 | 1000 |  | 10 |  | 50 |  | 10 |  | 2000 | 2 | 5.69 | 694 | 0 | 174 |  | CC |  | 50 | [7 empty] | FALSE | [7 empty] | 0.9 | 0.55 | 0.9 | 0.55 | 0 | 5.5 | 6 | CP Ti Gr3 | 48 | 5.5 | 250 | [13 empty] | Sin defectos | [10 empty] | 0 | 0 | 0 | 0 | 0 | 0 | 0 | 0 | 0 | 0 | 0 |  | 0 |  |  |  |  | D
560648 | R1_ITP | Prog = 48 | 48 | 0 | 48 | 419 | 0 | 25 | 74;144;243;358;428;498;552;570;581;586;593;590;590;595;588;584;581;584;581;575;579;575;588;561;561; | 127;279;419;542;652;749;821;876;910;915;906;898;876;859;843;817;796;775;754;737;724;711;715;698;698; | 2026-01-15 01:55 | 0 | 0 | 0 |  |  |  | FALSE | 0.01 | 5.5 | 0.01 | 0 | 1000 |  | 10 |  | 50 |  | 10 |  | 2000 | 2 | 5.71 | 741 | 0 | 186 |  | CC |  | 50 | [7 empty] | FALSE | [7 empty] | 0.9 | 0.55 | 0.9 | 0.55 | 0 | 5.5 | 6 | CP Ti Gr3 | 48 | 5.5 | 250 | [13 empty] | Sin defectos | [10 empty] | 0 | 0 | 0 | 0 | 0 | 0 | 0 | 0 | 0 | 0 | 0 |  | 0 |  |  |  |  | D
560715 | R1_ITP | Prog = 5 | 5 | 0 | 5 | 4 | 0 | 25 | 117;207;306;424;489;541;593;606;613;615;608;595;584;579;575;572;570;568;572;570;568;570;568;577;577; | 110;228;334;427;512;571;610;618;601;584;563;538;516;495;474;453;444;436;423;419;410;398;398;393;393; | 2026-01-15 06:57 | 0 | 0 | 0 |  |  |  | FALSE | 0.01 | 5.5 | 0.01 | 0 | 1000 |  | 10 |  | 50 |  | 10 |  | 2000 | 2 | 5.69 | 465 | 0 | 119 |  | CC |  | 50 | [7 empty] | FALSE | [7 empty] | 1 | 0.55 | 0 | 0 | 0 | 5.5 | 6 | CP Ti Gr3 | 5 | 5.5 | 250 | [13 empty] | Sin defectos | [10 empty] | 0 | 0 | 0 | 0 | 0 | 0 | 0 | 0 | 0 | 0 | 0 |  | 0 |  |  |  |  | D
560714 | R1_ITP | Prog = 5 | 5 | 0 | 5 | 3 | 0 | 25 | 110;202;308;424;484;539;595;611;620;613;606;597;584;581;575;570;570;568;572;566;563;566;568;572;572; | 110;237;343;432;508;567;605;614;610;593;567;538;508;482;465;453;436;427;423;410;398;393;406;393;393; | 2026-01-15 06:57 | 0 | 0 | 0 |  |  |  | FALSE | 0.01 | 5.5 | 0.01 | 0 | 1000 |  | 10 |  | 50 |  | 10 |  | 2000 | 2 | 5.7 | 465 | 0 | 119 |  | CC |  | 50 | [7 empty] | FALSE | [7 empty] | 1 | 0.55 | 0 | 0 | 0 | 5.5 | 6 | CP Ti Gr3 | 5 | 5.5 | 250 | [13 empty] | Sin defectos | [10 empty] | 0 | 0 | 0 | 0 | 0 | 0 | 0 | 0 | 0 | 0 | 0 |  | 0 |  |  |  |  | D
560713 | R1_ITP | Prog = 5 | 5 | 0 | 5 | 2 | 0 | 25 | 115;207;306;417;478;534;595;617;627;617;606;597;584;577;575;575;575;563;566;568;570;570;577;577;577; | 114;232;334;427;508;571;618;626;618;597;563;533;508;482;465;449;436;432;419;415;402;393;398;393;393; | 2026-01-15 06:57 | 0 | 0 | 0 |  |  |  | FALSE | 0.01 | 5.5 | 0.01 | 0 | 1000 |  | 10 |  | 50 |  | 10 |  | 2000 | 2 | 5.71 | 465 | 0 | 119 |  | CC |  | 50 | [7 empty] | FALSE | [7 empty] | 1 | 0.55 | 0 | 0 | 0 | 5.5 | 6 | CP Ti Gr3 | 5 | 5.5 | 250 | [13 empty] | Sin defectos | [10 empty] | 0 | 0 | 0 | 0 | 0 | 0 | 0 | 0 | 0 | 0 | 0 |  | 0 |  |  |  |  | D
560712 | R1_ITP | Prog = 5 | 5 | 0 | 5 | 1 | 0 | 25 | 110;200;304;414;478;530;577;604;620;617;611;602;593;588;577;575;572;570;570;566;570;568;579;568;568; | 114;232;343;440;533;601;648;660;652;631;601;576;550;525;499;487;474;457;444;432;419;410;419;410;410; | 2026-01-15 06:57 | 0 | 0 | 0 |  |  |  | FALSE | 0.01 | 5.5 | 0.01 | 0 | 1000 |  | 10 |  | 50 |  | 10 |  | 2000 | 2 | 5.73 | 495 | 0 | 125 |  | CC |  | 50 | [7 empty] | FALSE | [7 empty] | 1 | 0.55 | 0 | 0 | 0 | 5.5 | 6 | CP Ti Gr3 | 5 | 5.5 | 250 | [13 empty] | Sin defectos | [10 empty] | 0 | 0 | 0 | 0 | 0 | 0 | 0 | 0 | 0 | 0 | 0 |  | 0 |  |  |  |  | D
560719 | R1_ITP | Prog = 6 | 6 | 0 | 6 | 8 | 0 | 25 | 135;230;324;437;507;557;611;633;656;658;651;656;647;642;636;633;633;624;624;624;620;624;622;636;636; | 118;258;389;499;605;698;766;804;813;809;792;766;741;711;686;669;648;631;614;601;588;576;580;571;571; | 2026-01-15 07:00 | 0 | 0 | 0 |  |  |  | FALSE | 0.01 | 6 | 0.01 | 0 | 1000 |  | 10 |  | 50 |  | 10 |  | 2000 | 2 | 6.24 | 635 | 0 | 177 |  | CC |  | 50 | [7 empty] | FALSE | [7 empty] | 1 | 1 | 0.55 | 0 | 0 | 5.5 | 6 | CP Ti Gr3 | 6 | 6 | 250 | [13 empty] | Sin defectos | [10 empty] | 0 | 0 | 0 | 0 | 0 | 0 | 0 | 0 | 0 | 0 | 0 |  | 0 |  |  |  |  | D
560718 | R1_ITP | Prog = 6 | 6 | 0 | 6 | 7 | 0 | 25 | 126;221;327;437;493;550;617;647;656;663;658;651;649;642;642;636;629;627;622;629;627;617;624;613;613; | 122;266;398;512;614;703;771;809;821;813;796;771;749;720;690;669;643;626;610;597;588;576;580;571;571; | 2026-01-15 07:00 | 0 | 0 | 0 |  |  |  | FALSE | 0.01 | 6 | 0.01 | 0 | 1000 |  | 10 |  | 50 |  | 10 |  | 2000 | 2 | 6.25 | 639 | 0 | 178 |  | CC |  | 50 | [7 empty] | FALSE | [7 empty] | 1 | 1 | 0.55 | 0 | 0 | 5.5 | 6 | CP Ti Gr3 | 6 | 6 | 250 | [13 empty] | Sin defectos | [10 empty] | 0 | 0 | 0 | 0 | 0 | 0 | 0 | 0 | 0 | 0 | 0 |  | 0 |  |  |  |  | D
560717 | R1_ITP | Prog = 6 | 6 | 0 | 6 | 6 | 0 | 25 | 133;225;329;444;502;552;602;631;656;660;663;660;649;647;638;633;631;627;631;627;620;624;624;629;629; | 122;258;389;504;610;703;775;813;830;826;804;775;749;715;690;673;648;631;618;605;588;576;580;567;567; | 2026-01-15 07:00 | 0 | 0 | 0 |  |  |  | FALSE | 0.01 | 6 | 0.01 | 0 | 1000 |  | 10 |  | 50 |  | 10 |  | 2000 | 2 | 6.26 | 639 | 0 | 177 |  | CC |  | 50 | [7 empty] | FALSE | [7 empty] | 1 | 1 | 0.55 | 0 | 0 | 5.5 | 6 | CP Ti Gr3 | 6 | 6 | 250 | [13 empty] | Sin defectos | [10 empty] | 0 | 0 | 0 | 0 | 0 | 0 | 0 | 0 | 0 | 0 | 0 |  | 0 |  |  |  |  | D
560716 | R1_ITP | Prog = 6 | 6 | 0 | 6 | 5 | 0 | 25 | 121;218;324;430;475;527;606;640;651;669;669;663;658;647;642;633;631;633;624;629;629;624;627;620;620; | 127;266;393;512;622;720;787;834;851;843;826;796;766;737;703;677;652;635;622;605;593;576;593;563;563; | 2026-01-15 07:00 | 0 | 0 | 0 |  |  |  | FALSE | 0.01 | 6 | 0.01 | 0 | 1000 |  | 10 |  | 50 |  | 10 |  | 2000 | 2 | 6.28 | 652 | 0 | 182 |  | CC |  | 50 | [7 empty] | FALSE | [7 empty] | 1 | 1 | 0.55 | 0 | 0 | 5.5 | 6 | CP Ti Gr3 | 6 | 6 | 250 | [13 empty] | Sin defectos | [10 empty] | 0 | 0 | 0 | 0 | 0 | 0 | 0 | 0 | 0 | 0 | 0 |  | 0 |  |  |  |  | D
560723 | R1_ITP | Prog = 7 | 7 | 0 | 7 | 12 | 0 | 25 | 187;313;435;557;622;710;791;818;820;814;820;809;802;796;789;789;782;784;780;773;780;778;789;766;766; | 156;326;487;635;766;872;944;978;982;970;948;919;889;855;830;804;787;771;749;732;720;715;720;707;707; | 2026-01-15 07:01 | 0 | 0 | 0 |  |  |  | FALSE | 0.01 | 7.5 | 0.01 | 0 | 1000 |  | 10 |  | 50 |  | 10 |  | 2000 | 2 | 7.77 | 775 | 0 | 270 |  | CC |  | 50 | [7 empty] | FALSE | [7 empty] | 1 | 1 | 1 | 0.55 | 0 | 5.5 | 6 | CP Ti Gr3 | 7 | 7.5 | 250 | [13 empty] | Sin defectos | [10 empty] | 0 | 0 | 0 | 0 | 0 | 0 | 0 | 0 | 0 | 0 | 0 |  | 0 |  |  |  |  | D
560722 | R1_ITP | Prog = 7 | 7 | 0 | 7 | 11 | 0 | 25 | 182;311;435;557;617;696;784;816;820;823;818;800;805;798;793;789;784;791;782;778;778;771;784;757;757; | 160;330;495;639;766;881;948;982;999;995;965;931;898;872;843;817;796;775;762;745;732;715;728;694;694; | 2026-01-15 07:01 | 0 | 0 | 0 |  |  |  | FALSE | 0.01 | 7.5 | 0.01 | 0 | 1000 |  | 10 |  | 50 |  | 10 |  | 2000 | 2 | 7.77 | 783 | 0 | 274 |  | CC |  | 50 | [7 empty] | FALSE | [7 empty] | 1 | 1 | 1 | 0.55 | 0 | 5.5 | 6 | CP Ti Gr3 | 7 | 7.5 | 250 | [13 empty] | Sin defectos | [10 empty] | 0 | 0 | 0 | 0 | 0 | 0 | 0 | 0 | 0 | 0 | 0 |  | 0 |  |  |  |  | D
560721 | R1_ITP | Prog = 7 | 7 | 0 | 7 | 10 | 0 | 25 | 182;311;428;552;624;690;773;805;820;827;818;818;811;805;796;787;791;784;784;780;775;782;766;789;789; | 152;330;495;643;779;893;974;1016;1029;1020;999;965;940;902;868;843;821;800;779;762;754;745;749;737;737; | 2026-01-15 07:01 | 0 | 0 | 0 |  |  |  | FALSE | 0.01 | 7.5 | 0.01 | 0 | 1000 |  | 10 |  | 50 |  | 10 |  | 2000 | 2 | 7.8 | 809 | 0 | 281 |  | CC |  | 50 | [7 empty] | FALSE | [7 empty] | 1 | 1 | 1 | 0.55 | 0 | 5.5 | 6 | CP Ti Gr3 | 7 | 7.5 | 250 | [13 empty] | Sin defectos | [10 empty] | 0 | 0 | 0 | 0 | 0 | 0 | 0 | 0 | 0 | 0 | 0 |  | 0 |  |  |  |  | D
560720 | R1_ITP | Prog = 7 | 7 | 0 | 7 | 9 | 0 | 25 | 162;279;399;541;629;699;773;798;820;823;816;818;809;809;802;798;796;784;787;787;782;782;775;793;793; | 165;355;529;677;817;936;1016;1067;1084;1076;1054;1025;987;953;923;893;859;834;826;804;787;775;779;758;758; | 2026-01-15 07:01 | 0 | 0 | 0 |  |  |  | FALSE | 0.01 | 7.5 | 0.01 | 0 | 1000 |  | 10 |  | 50 |  | 10 |  | 2000 | 2 | 7.82 | 851 | 0 | 296 |  | CC |  | 50 | [7 empty] | FALSE | [7 empty] | 1 | 1 | 1 | 0.55 | 0 | 5.5 | 6 | CP Ti Gr3 | 7 | 7.5 | 250 | [13 empty] | Sin defectos | [10 empty] | 0 | 0 | 0 | 0 | 0 | 0 | 0 | 0 | 0 | 0 | 0 |  | 0 |  |  |  |  | D
560855 | R1_ITP | Prog = 7 | 7 | 0 | 7 | 144 | 0 | 25 | 232;372;475;575;629;703;780;805;807;802;802;793;798;796;791;791;780;789;784;780;784;778;798;764;764; | 118;266;423;567;690;783;855;902;919;915;902;885;859;838;813;783;771;758;737;715;707;698;703;690;690; | 2026-01-15 08:16 | 0 | 0 | 0 |  |  |  | FALSE | 0.01 | 7.5 | 0.01 | 0 | 1000 |  | 10 |  | 50 |  | 10 |  | 2000 | 2 | 7.73 | 737 | 0 | 257 |  | CC |  | 50 | [7 empty] | FALSE | [7 empty] | 1 | 1 | 1 | 0.55 | 0 | 5.5 | 6 | CP Ti Gr3 | 7 | 7.5 | 250 | [13 empty] | Sin defectos | [10 empty] | 0 | 0 | 0 | 0 | 0 | 0 | 0 | 0 | 0 | 0 | 0 |  | 0 |  |  |  |  | D
560854 | R1_ITP | Prog = 7 | 7 | 0 | 7 | 143 | 0 | 25 | 223;360;469;572;631;708;778;802;807;802;809;805;802;796;787;789;782;787;787;780;782;775;791;760;760; | 131;283;436;580;707;804;872;910;927;923;902;885;859;834;813;783;762;749;732;715;703;686;690;686;686; | 2026-01-15 08:16 | 0 | 0 | 0 |  |  |  | FALSE | 0.01 | 7.5 | 0.01 | 0 | 1000 |  | 10 |  | 50 |  | 10 |  | 2000 | 2 | 7.74 | 737 | 0 | 257 |  | CC |  | 50 | [7 empty] | FALSE | [7 empty] | 1 | 1 | 1 | 0.55 | 0 | 5.5 | 6 | CP Ti Gr3 | 7 | 7.5 | 250 | [13 empty] | Sin defectos | [10 empty] | 0 | 0 | 0 | 0 | 0 | 0 | 0 | 0 | 0 | 0 | 0 |  | 0 |  |  |  |  | D
560853 | R1_ITP | Prog = 7 | 7 | 0 | 7 | 142 | 0 | 25 | 236;374;471;572;633;710;778;802;814;805;805;800;798;796;782;789;787;787;784;775;782;775;796;755;755; | 127;275;432;576;698;796;872;910;923;919;902;885;859;843;817;792;775;758;737;715;698;690;694;682;682; | 2026-01-15 08:16 | 0 | 0 | 0 |  |  |  | FALSE | 0.01 | 7.5 | 0.01 | 0 | 1000 |  | 10 |  | 50 |  | 10 |  | 2000 | 2 | 7.74 | 741 | 0 | 258 |  | CC |  | 50 | [7 empty] | FALSE | [7 empty] | 1 | 1 | 1 | 0.55 | 0 | 5.5 | 6 | CP Ti Gr3 | 7 | 7.5 | 250 | [13 empty] | Sin defectos | [10 empty] | 0 | 0 | 0 | 0 | 0 | 0 | 0 | 0 | 0 | 0 | 0 |  | 0 |  |  |  |  | D
560852 | R1_ITP | Prog = 7 | 7 | 0 | 7 | 141 | 0 | 25 | 223;367;473;577;638;717;782;796;807;807;811;805;802;800;787;789;784;780;782;780;787;780;791;769;769; | 131;288;444;584;707;804;872;910;923;919;910;885;855;830;809;783;762;737;720;707;694;682;682;677;677; | 2026-01-15 08:16 | 0 | 0 | 0 |  |  |  | FALSE | 0.01 | 7.5 | 0.01 | 0 | 1000 |  | 10 |  | 50 |  | 10 |  | 2000 | 2 | 7.75 | 737 | 0 | 257 |  | CC |  | 50 | [7 empty] | FALSE | [7 empty] | 1 | 1 | 1 | 0.55 | 0 | 5.5 | 6 | CP Ti Gr3 | 7 | 7.5 | 250 | [13 empty] | Sin defectos | [10 empty] | 0 | 0 | 0 | 0 | 0 | 0 | 0 | 0 | 0 | 0 | 0 |  | 0 |  |  |  |  | D
560851 | R1_ITP | Prog = 7 | 7 | 0 | 7 | 140 | 0 | 25 | 230;367;473;572;622;692;787;816;809;811;807;798;798;789;791;787;780;789;782;782;782;778;784;771;771; | 118;271;432;580;703;796;864;906;923;919;898;872;851;834;813;787;766;749;732;711;698;690;703;673;673; | 2026-01-15 08:16 | 0 | 0 | 0 |  |  |  | FALSE | 0.01 | 7.5 | 0.01 | 0 | 1000 |  | 10 |  | 50 |  | 10 |  | 2000 | 2 | 7.74 | 737 | 0 | 257 |  | CC |  | 50 | [7 empty] | FALSE | [7 empty] | 1 | 1 | 1 | 0.55 | 0 | 5.5 | 6 | CP Ti Gr3 | 7 | 7.5 | 250 | [13 empty] | Sin defectos | [10 empty] | 0 | 0 | 0 | 0 | 0 | 0 | 0 | 0 | 0 | 0 | 0 |  | 0 |  |  |  |  | D
560850 | R1_ITP | Prog = 7 | 7 | 0 | 7 | 139 | 0 | 25 | 227;372;480;579;627;692;780;805;798;805;807;798;800;791;793;789;780;787;782;784;778;775;784;773;773; | 127;275;427;563;690;783;847;893;902;898;893;876;855;830;804;783;766;745;724;711;698;690;686;682;682; | 2026-01-15 08:16 | 0 | 0 | 0 |  |  |  | FALSE | 0.01 | 7.5 | 0.01 | 0 | 1000 |  | 10 |  | 50 |  | 10 |  | 2000 | 2 | 7.73 | 728 | 0 | 254 |  | CC |  | 50 | [7 empty] | FALSE | [7 empty] | 1 | 1 | 1 | 0.55 | 0 | 5.5 | 6 | CP Ti Gr3 | 7 | 7.5 | 250 | [13 empty] | Sin defectos | [10 empty] | 0 | 0 | 0 | 0 | 0 | 0 | 0 | 0 | 0 | 0 | 0 |  | 0 |  |  |  |  | D
560849 | R1_ITP | Prog = 7 | 7 | 0 | 7 | 138 | 0 | 25 | 230;374;478;572;615;687;771;807;814;811;809;798;802;798;793;789;784;787;780;782;784;778;791;766;766; | 118;271;432;571;698;800;868;910;923;919;906;885;859;838;809;783;771;754;737;720;707;690;698;690;690; | 2026-01-15 08:16 | 0 | 0 | 0 |  |  |  | FALSE | 0.01 | 7.5 | 0.01 | 0 | 1000 |  | 10 |  | 50 |  | 10 |  | 2000 | 2 | 7.74 | 741 | 0 | 257 |  | CC |  | 50 | [7 empty] | FALSE | [7 empty] | 1 | 1 | 1 | 0.55 | 0 | 5.5 | 6 | CP Ti Gr3 | 7 | 7.5 | 250 | [13 empty] | Sin defectos | [10 empty] | 0 | 0 | 0 | 0 | 0 | 0 | 0 | 0 | 0 | 0 | 0 |  | 0 |  |  |  |  | D
560848 | R1_ITP | Prog = 7 | 7 | 0 | 7 | 137 | 0 | 25 | 239;381;478;584;647;705;775;793;802;807;800;809;802;791;787;780;784;778;780;780;773;780;757;793;793; | 118;262;423;559;686;783;851;889;902;902;885;864;843;813;792;783;762;741;720;703;694;686;694;677;677; | 2026-01-15 08:16 | 0 | 0 | 0 |  |  |  | FALSE | 0.01 | 7.5 | 0.01 | 0 | 1000 |  | 10 |  | 50 |  | 10 |  | 2000 | 2 | 7.72 | 724 | 0 | 252 |  | CC |  | 50 | [7 empty] | FALSE | [7 empty] | 1 | 1 | 1 | 0.55 | 0 | 5.5 | 6 | CP Ti Gr3 | 7 | 7.5 | 250 | [13 empty] | Sin defectos | [10 empty] | 0 | 0 | 0 | 0 | 0 | 0 | 0 | 0 | 0 | 0 | 0 |  | 0 |  |  |  |  | D
560847 | R1_ITP | Prog = 7 | 7 | 0 | 7 | 136 | 0 | 25 | 225;363;469;568;629;705;773;802;814;809;816;805;802;798;784;787;784;787;784;773;780;784;800;769;769; | 127;279;436;580;711;817;885;919;931;931;915;893;868;838;813;792;775;749;737;724;707;694;698;690;690; | 2026-01-15 08:15 | 0 | 0 | 0 |  |  |  | FALSE | 0.01 | 7.5 | 0.01 | 0 | 1000 |  | 10 |  | 50 |  | 10 |  | 2000 | 2 | 7.76 | 745 | 0 | 260 |  | CC |  | 50 | [7 empty] | FALSE | [7 empty] | 1 | 1 | 1 | 0.55 | 0 | 5.5 | 6 | CP Ti Gr3 | 7 | 7.5 | 250 | [13 empty] | Sin defectos | [10 empty] | 0 | 0 | 0 | 0 | 0 | 0 | 0 | 0 | 0 | 0 | 0 |  | 0 |  |  |  |  | D
560846 | R1_ITP | Prog = 7 | 7 | 0 | 7 | 135 | 0 | 25 | 218;369;484;579;622;687;780;802;805;814;807;805;805;793;793;784;787;787;778;782;778;782;766;791;791; | 122;279;436;571;698;800;864;906;927;927;910;881;859;830;809;783;762;754;732;711;703;690;698;677;677; | 2026-01-15 08:15 | 0 | 0 | 0 |  |  |  | FALSE | 0.01 | 7.5 | 0.01 | 0 | 1000 |  | 10 |  | 50 |  | 10 |  | 2000 | 2 | 7.75 | 737 | 0 | 257 |  | CC |  | 50 | [7 empty] | FALSE | [7 empty] | 1 | 1 | 1 | 0.55 | 0 | 5.5 | 6 | CP Ti Gr3 | 7 | 7.5 | 250 | [13 empty] | Sin defectos | [10 empty] | 0 | 0 | 0 | 0 | 0 | 0 | 0 | 0 | 0 | 0 | 0 |  | 0 |  |  |  |  | D
560845 | R1_ITP | Prog = 7 | 7 | 0 | 7 | 134 | 0 | 25 | 223;363;464;572;633;696;775;798;811;816;802;807;798;793;793;780;784;789;789;782;775;784;766;800;800; | 131;279;440;584;711;817;889;936;944;940;931;906;885;855;830;813;783;766;754;737;715;707;703;694;694; | 2026-01-15 08:15 | 0 | 0 | 0 |  |  |  | FALSE | 0.01 | 7.5 | 0.01 | 0 | 1000 |  | 10 |  | 50 |  | 10 |  | 2000 | 2 | 7.75 | 758 | 0 | 264 |  | CC |  | 50 | [7 empty] | FALSE | [7 empty] | 1 | 1 | 1 | 0.55 | 0 | 5.5 | 6 | CP Ti Gr3 | 7 | 7.5 | 250 | [13 empty] | Sin defectos | [10 empty] | 0 | 0 | 0 | 0 | 0 | 0 | 0 | 0 | 0 | 0 | 0 |  | 0 |  |  |  |  | D
560844 | R1_ITP | Prog = 7 | 7 | 0 | 7 | 133 | 0 | 25 | 214;345;455;570;633;699;757;782;809;811;811;809;802;805;793;791;789;782;791;784;780;778;782;787;787; | 135;296;461;605;741;847;927;978;999;991;965;944;919;893;864;834;813;787;766;754;741;724;732;711;711; | 2026-01-15 08:15 | 0 | 0 | 0 |  |  |  | FALSE | 0.01 | 7.5 | 0.01 | 0 | 1000 |  | 10 |  | 50 |  | 10 |  | 2000 | 2 | 7.78 | 783 | 0 | 273 |  | CC |  | 50 | [7 empty] | FALSE | [7 empty] | 1 | 1 | 1 | 0.55 | 0 | 5.5 | 6 | CP Ti Gr3 | 7 | 7.5 | 250 | [13 empty] | Sin defectos | [10 empty] | 0 | 0 | 0 | 0 | 0 | 0 | 0 | 0 | 0 | 0 | 0 |  | 0 |  |  |  |  | D
560843 | R1_ITP | Prog = 7 | 7 | 0 | 7 | 132 | 0 | 25 | 209;354;466;568;615;685;775;802;811;818;811;807;807;793;796;791;784;789;780;780;775;775;784;782;782; | 131;288;444;584;707;809;885;931;953;944;927;902;876;855;826;800;775;754;741;720;711;698;707;686;686; | 2026-01-15 08:15 | 0 | 0 | 0 |  |  |  | FALSE | 0.01 | 7.5 | 0.01 | 0 | 1000 |  | 10 |  | 50 |  | 10 |  | 2000 | 2 | 7.76 | 754 | 0 | 261 |  | CC |  | 50 | [7 empty] | FALSE | [7 empty] | 1 | 1 | 1 | 0.55 | 0 | 5.5 | 6 | CP Ti Gr3 | 7 | 7.5 | 250 | [13 empty] | Sin defectos | [10 empty] | 0 | 0 | 0 | 0 | 0 | 0 | 0 | 0 | 0 | 0 | 0 |  | 0 |  |  |  |  | D
560842 | R1_ITP | Prog = 7 | 7 | 0 | 7 | 131 | 0 | 25 | 221;358;457;568;636;712;782;798;814;809;805;805;793;796;787;789;789;780;787;782;782;778;789;787;787; | 118;283;444;584;711;813;881;915;936;936;915;889;868;843;817;796;775;758;741;732;715;703;703;703;703; | 2026-01-15 08:15 | 0 | 0 | 0 |  |  |  | FALSE | 0.01 | 7.5 | 0.01 | 0 | 1000 |  | 10 |  | 50 |  | 10 |  | 2000 | 2 | 7.73 | 749 | 0 | 259 |  | CC |  | 50 | [7 empty] | FALSE | [7 empty] | 1 | 1 | 1 | 0.55 | 0 | 5.5 | 6 | CP Ti Gr3 | 7 | 7.5 | 250 | [13 empty] | Sin defectos | [10 empty] | 0 | 0 | 0 | 0 | 0 | 0 | 0 | 0 | 0 | 0 | 0 |  | 0 |  |  |  |  | D
560841 | R1_ITP | Prog = 7 | 7 | 0 | 7 | 130 | 0 | 25 | 216;351;469;575;622;701;773;798;811;809;814;807;805;800;796;796;784;787;784;778;784;780;796;760;760; | 135;292;453;593;720;821;893;936;948;948;940;915;881;851;826;796;775;762;749;728;711;698;703;698;698; | 2026-01-15 08:12 | 0 | 0 | 0 |  |  |  | FALSE | 0.01 | 7.5 | 0.01 | 0 | 1000 |  | 10 |  | 50 |  | 10 |  | 2000 | 2 | 7.76 | 758 | 0 | 264 |  | CC |  | 50 | [7 empty] | FALSE | [7 empty] | 1 | 1 | 1 | 0.55 | 0 | 5.5 | 6 | CP Ti Gr3 | 7 | 7.5 | 250 | [13 empty] | Sin defectos | [10 empty] | 0 | 0 | 0 | 0 | 0 | 0 | 0 | 0 | 0 | 0 | 0 |  | 0 |  |  |  |  | D
560840 | R1_ITP | Prog = 7 | 7 | 0 | 7 | 129 | 0 | 25 | 236;376;466;572;640;705;773;791;809;814;805;800;793;798;793;787;791;780;782;782;782;782;784;787;787; | 122;275;436;580;711;813;885;923;940;940;927;898;876;855;830;804;783;766;754;741;724;707;711;698;698; | 2026-01-15 08:12 | 0 | 0 | 0 |  |  |  | FALSE | 0.01 | 7.5 | 0.01 | 0 | 1000 |  | 10 |  | 50 |  | 10 |  | 2000 | 2 | 7.74 | 754 | 0 | 263 |  | CC |  | 50 | [7 empty] | FALSE | [7 empty] | 1 | 1 | 1 | 0.55 | 0 | 5.5 | 6 | CP Ti Gr3 | 7 | 7.5 | 250 | [13 empty] | Sin defectos | [10 empty] | 0 | 0 | 0 | 0 | 0 | 0 | 0 | 0 | 0 | 0 | 0 |  | 0 |  |  |  |  | D
560839 | R1_ITP | Prog = 7 | 7 | 0 | 7 | 128 | 0 | 25 | 212;347;471;577;622;692;775;807;809;814;814;805;805;796;791;789;784;791;784;780;784;778;805;757;757; | 144;300;457;597;720;826;902;944;961;957;940;915;885;859;834;813;787;771;754;732;720;707;715;698;698; | 2026-01-15 08:12 | 0 | 0 | 0 |  |  |  | FALSE | 0.01 | 7.5 | 0.01 | 0 | 1000 |  | 10 |  | 50 |  | 10 |  | 2000 | 2 | 7.75 | 762 | 0 | 265 |  | CC |  | 50 | [7 empty] | FALSE | [7 empty] | 1 | 1 | 1 | 0.55 | 0 | 5.5 | 6 | CP Ti Gr3 | 7 | 7.5 | 250 | [13 empty] | Sin defectos | [10 empty] | 0 | 0 | 0 | 0 | 0 | 0 | 0 | 0 | 0 | 0 | 0 |  | 0 |  |  |  |  | D
560838 | R1_ITP | Prog = 7 | 7 | 0 | 7 | 127 | 0 | 25 | 239;378;473;579;642;710;775;787;802;802;798;800;791;789;787;791;789;778;784;784;780;780;782;791;791; | 118;266;423;571;698;792;855;898;919;915;898;885;868;843;826;804;783;771;754;741;728;715;724;703;703; | 2026-01-15 08:12 | 0 | 0 | 0 |  |  |  | FALSE | 0.01 | 7.5 | 0.01 | 0 | 1000 |  | 10 |  | 50 |  | 10 |  | 2000 | 2 | 7.71 | 745 | 0 | 259 |  | CC |  | 50 | [7 empty] | FALSE | [7 empty] | 1 | 1 | 1 | 0.55 | 0 | 5.5 | 6 | CP Ti Gr3 | 7 | 7.5 | 250 | [13 empty] | Sin defectos | [10 empty] | 0 | 0 | 0 | 0 | 0 | 0 | 0 | 0 | 0 | 0 | 0 |  | 0 |  |  |  |  | D
560837 | R1_ITP | Prog = 7 | 7 | 0 | 7 | 126 | 0 | 25 | 218;358;464;577;647;708;766;784;805;809;809;809;800;805;796;787;789;782;784;782;780;778;782;787;787; | 131;292;449;593;728;830;898;944;961;961;953;923;893;868;847;821;800;779;758;749;732;720;720;711;711; | 2026-01-15 08:12 | 0 | 0 | 0 |  |  |  | FALSE | 0.01 | 7.5 | 0.01 | 0 | 1000 |  | 10 |  | 50 |  | 10 |  | 2000 | 2 | 7.75 | 766 | 0 | 266 |  | CC |  | 50 | [7 empty] | FALSE | [7 empty] | 1 | 1 | 1 | 0.55 | 0 | 5.5 | 6 | CP Ti Gr3 | 7 | 7.5 | 250 | [13 empty] | Sin defectos | [10 empty] | 0 | 0 | 0 | 0 | 0 | 0 | 0 | 0 | 0 | 0 | 0 |  | 0 |  |  |  |  | D
560836 | R1_ITP | Prog = 7 | 7 | 0 | 7 | 125 | 0 | 25 | 225;365;466;568;624;685;773;796;796;809;805;802;798;793;798;787;787;787;780;782;775;778;764;789;789; | 127;275;440;584;711;817;893;944;965;974;961;931;910;893;868;838;817;800;779;762;758;741;758;732;732; | 2026-01-15 08:12 | 0 | 0 | 0 |  |  |  | FALSE | 0.01 | 7.5 | 0.01 | 0 | 1000 |  | 10 |  | 50 |  | 10 |  | 2000 | 2 | 7.74 | 779 | 0 | 271 |  | CC |  | 50 | [7 empty] | FALSE | [7 empty] | 1 | 1 | 1 | 0.55 | 0 | 5.5 | 6 | CP Ti Gr3 | 7 | 7.5 | 250 | [13 empty] | Sin defectos | [10 empty] | 0 | 0 | 0 | 0 | 0 | 0 | 0 | 0 | 0 | 0 | 0 |  | 0 |  |  |  |  | D
560823 | R1_ITP | Prog = 6 | 6 | 0 | 6 | 112 | 0 | 25 | 169;281;376;473;527;563;597;615;633;636;638;642;638;640;636;633;631;627;629;622;620;622;627;629;629; | 97;220;343;444;542;626;686;728;754;758;745;741;728;703;682;665;643;631;618;601;588;580;584;576;576; | 2026-01-15 08:09 | 0 | 0 | 0 |  |  |  | FALSE | 0.01 | 6 | 0.01 | 0 | 1000 |  | 10 |  | 50 |  | 10 |  | 2000 | 2 | 6.18 | 605 | 0 | 168 |  | CC |  | 50 | [7 empty] | FALSE | [7 empty] | 1 | 1 | 0.55 | 0 | 0 | 5.5 | 6 | CP Ti Gr3 | 6 | 6 | 250 | [13 empty] | Sin defectos | [10 empty] | 0 | 0 | 0 | 0 | 0 | 0 | 0 | 0 | 0 | 0 | 0 |  | 0 |  |  |  |  | D
560822 | R1_ITP | Prog = 6 | 6 | 0 | 6 | 111 | 0 | 25 | 160;277;374;466;514;552;606;627;633;642;638;642;642;638;636;629;633;631;622;622;620;622;613;629;629; | 97;224;347;449;550;635;690;728;749;754;745;732;715;694;673;656;639;618;605;597;584;571;580;563;563; | 2026-01-15 08:09 | 0 | 0 | 0 |  |  |  | FALSE | 0.01 | 6 | 0.01 | 0 | 1000 |  | 10 |  | 50 |  | 10 |  | 2000 | 2 | 6.18 | 605 | 0 | 167 |  | CC |  | 50 | [7 empty] | FALSE | [7 empty] | 1 | 1 | 0.55 | 0 | 0 | 5.5 | 6 | CP Ti Gr3 | 6 | 6 | 250 | [13 empty] | Sin defectos | [10 empty] | 0 | 0 | 0 | 0 | 0 | 0 | 0 | 0 | 0 | 0 | 0 |  | 0 |  |  |  |  | D
560821 | R1_ITP | Prog = 6 | 6 | 0 | 6 | 110 | 0 | 25 | 146;257;365;475;523;552;602;627;636;647;645;645;642;633;640;633;633;631;622;629;622;620;611;627;627; | 110;249;368;465;559;643;707;745;766;762;758;745;715;694;677;660;639;626;610;593;584;571;576;559;559; | 2026-01-15 08:08 | 0 | 0 | 0 |  |  |  | FALSE | 0.01 | 6 | 0.01 | 0 | 1000 |  | 10 |  | 50 |  | 10 |  | 2000 | 2 | 6.2 | 610 | 0 | 169 |  | CC |  | 50 | [7 empty] | FALSE | [7 empty] | 1 | 1 | 0.55 | 0 | 0 | 5.5 | 6 | CP Ti Gr3 | 6 | 6 | 250 | [13 empty] | Sin defectos | [10 empty] | 0 | 0 | 0 | 0 | 0 | 0 | 0 | 0 | 0 | 0 | 0 |  | 0 |  |  |  |  | D
560820 | R1_ITP | Prog = 6 | 6 | 0 | 6 | 109 | 0 | 25 | 157;270;376;478;527;568;604;617;633;636;642;640;636;642;636;633;633;629;627;620;627;627;636;620;620; | 110;237;351;453;550;635;694;728;745;745;737;724;711;694;673;652;635;618;605;588;576;571;576;567;567; | 2026-01-15 08:08 | 0 | 0 | 0 |  |  |  | FALSE | 0.01 | 6 | 0.01 | 0 | 1000 |  | 10 |  | 50 |  | 10 |  | 2000 | 2 | 6.18 | 601 | 0 | 166 |  | CC |  | 50 | [7 empty] | FALSE | [7 empty] | 1 | 1 | 0.55 | 0 | 0 | 5.5 | 6 | CP Ti Gr3 | 6 | 6 | 250 | [13 empty] | Sin defectos | [10 empty] | 0 | 0 | 0 | 0 | 0 | 0 | 0 | 0 | 0 | 0 | 0 |  | 0 |  |  |  |  | D
560819 | R1_ITP | Prog = 6 | 6 | 0 | 6 | 108 | 0 | 25 | 166;277;374;471;518;554;604;622;633;640;638;645;640;636;636;629;633;627;627;629;622;622;615;629;629; | 105;228;343;444;546;631;694;732;754;758;749;737;720;698;673;656;643;626;614;597;588;576;584;567;567; | 2026-01-15 08:08 | 0 | 0 | 0 |  |  |  | FALSE | 0.01 | 6 | 0.01 | 0 | 1000 |  | 10 |  | 50 |  | 10 |  | 2000 | 2 | 6.18 | 605 | 0 | 167 |  | CC |  | 50 | [7 empty] | FALSE | [7 empty] | 1 | 1 | 0.55 | 0 | 0 | 5.5 | 6 | CP Ti Gr3 | 6 | 6 | 250 | [13 empty] | Sin defectos | [10 empty] | 0 | 0 | 0 | 0 | 0 | 0 | 0 | 0 | 0 | 0 | 0 |  | 0 |  |  |  |  | D
560818 | R1_ITP | Prog = 6 | 6 | 0 | 6 | 107 | 0 | 25 | 157;268;376;473;514;557;611;631;636;642;645;638;642;636;633;631;629;633;624;620;620;617;624;604;604; | 110;237;355;461;550;635;694;737;758;758;749;732;707;686;669;643;631;618;605;588;576;567;580;567;567; | 2026-01-15 08:08 | 0 | 0 | 0 |  |  |  | FALSE | 0.01 | 6 | 0.01 | 0 | 1000 |  | 10 |  | 50 |  | 10 |  | 2000 | 2 | 6.18 | 601 | 0 | 166 |  | CC |  | 50 | [7 empty] | FALSE | [7 empty] | 1 | 1 | 0.55 | 0 | 0 | 5.5 | 6 | CP Ti Gr3 | 6 | 6 | 250 | [13 empty] | Sin defectos | [10 empty] | 0 | 0 | 0 | 0 | 0 | 0 | 0 | 0 | 0 | 0 | 0 |  | 0 |  |  |  |  | D
560817 | R1_ITP | Prog = 6 | 6 | 0 | 6 | 106 | 0 | 25 | 171;286;381;473;523;561;597;622;633;633;647;642;640;638;631;638;631;629;631;624;624;622;636;617;617; | 97;224;338;436;538;622;690;732;749;758;754;749;732;703;682;665;648;631;618;601;588;580;584;571;571; | 2026-01-15 08:08 | 0 | 0 | 0 |  |  |  | FALSE | 0.01 | 6 | 0.01 | 0 | 1000 |  | 10 |  | 50 |  | 10 |  | 2000 | 2 | 6.18 | 605 | 0 | 167 |  | CC |  | 50 | [7 empty] | FALSE | [7 empty] | 1 | 1 | 0.55 | 0 | 0 | 5.5 | 6 | CP Ti Gr3 | 6 | 6 | 250 | [13 empty] | Sin defectos | [10 empty] | 0 | 0 | 0 | 0 | 0 | 0 | 0 | 0 | 0 | 0 | 0 |  | 0 |  |  |  |  | D
560816 | R1_ITP | Prog = 6 | 6 | 0 | 6 | 105 | 0 | 25 | 178;304;394;471;505;550;606;624;631;645;642;640;642;633;636;631;631;629;620;624;622;620;613;624;624; | 88;203;317;419;516;605;669;703;724;724;720;707;690;673;652;635;626;601;588;580;571;563;563;559;559; | 2026-01-15 08:08 | 0 | 0 | 0 |  |  |  | FALSE | 0.01 | 6 | 0.01 | 0 | 1000 |  | 10 |  | 50 |  | 10 |  | 2000 | 2 | 6.17 | 584 | 0 | 162 |  | CC |  | 50 | [7 empty] | FALSE | [7 empty] | 1 | 1 | 0.55 | 0 | 0 | 5.5 | 6 | CP Ti Gr3 | 6 | 6 | 250 | [13 empty] | Sin defectos | [10 empty] | 0 | 0 | 0 | 0 | 0 | 0 | 0 | 0 | 0 | 0 | 0 |  | 0 |  |  |  |  | D
560815 | R1_ITP | Prog = 6 | 6 | 0 | 6 | 104 | 0 | 25 | 146;257;367;471;518;561;611;631;638;651;649;640;645;638;636;633;627;627;622;627;627;617;629;604;604; | 118;241;355;461;559;635;694;732;741;737;728;707;698;677;643;622;605;588;576;563;554;546;550;538;538; | 2026-01-15 08:08 | 0 | 0 | 0 |  |  |  | FALSE | 0.01 | 6 | 0.01 | 0 | 1000 |  | 10 |  | 50 |  | 10 |  | 2000 | 2 | 6.2 | 588 | 0 | 164 |  | CC |  | 50 | [7 empty] | FALSE | [7 empty] | 1 | 1 | 0.55 | 0 | 0 | 5.5 | 6 | CP Ti Gr3 | 6 | 6 | 250 | [13 empty] | Sin defectos | [10 empty] | 0 | 0 | 0 | 0 | 0 | 0 | 0 | 0 | 0 | 0 | 0 |  | 0 |  |  |  |  | D
560814 | R1_ITP | Prog = 6 | 6 | 0 | 6 | 103 | 0 | 25 | 173;288;378;466;507;548;604;629;636;647;645;642;642;633;638;633;629;629;624;629;624;622;615;627;627; | 97;220;338;444;550;635;690;732;758;766;758;737;715;694;677;660;643;622;610;597;584;571;576;571;571; | 2026-01-15 08:08 | 0 | 0 | 0 |  |  |  | FALSE | 0.01 | 6 | 0.01 | 0 | 1000 |  | 10 |  | 50 |  | 10 |  | 2000 | 2 | 6.19 | 605 | 0 | 167 |  | CC |  | 50 | [7 empty] | FALSE | [7 empty] | 1 | 1 | 0.55 | 0 | 0 | 5.5 | 6 | CP Ti Gr3 | 6 | 6 | 250 | [13 empty] | Sin defectos | [10 empty] | 0 | 0 | 0 | 0 | 0 | 0 | 0 | 0 | 0 | 0 | 0 |  | 0 |  |  |  |  | D
560813 | R1_ITP | Prog = 6 | 6 | 0 | 6 | 102 | 0 | 25 | 169;281;378;469;518;559;597;627;645;647;649;645;647;645;631;633;631;631;624;624;624;615;624;599;599; | 97;220;338;440;542;626;694;732;754;749;737;720;698;673;648;626;605;588;567;563;554;538;538;533;533; | 2026-01-15 08:08 | 0 | 0 | 0 |  |  |  | FALSE | 0.01 | 6 | 0.01 | 0 | 1000 |  | 10 |  | 50 |  | 10 |  | 2000 | 2 | 6.21 | 588 | 0 | 164 |  | CC |  | 50 | [7 empty] | FALSE | [7 empty] | 1 | 1 | 0.55 | 0 | 0 | 5.5 | 6 | CP Ti Gr3 | 6 | 6 | 250 | [13 empty] | Sin defectos | [10 empty] | 0 | 0 | 0 | 0 | 0 | 0 | 0 | 0 | 0 | 0 | 0 |  | 0 |  |  |  |  | D
560812 | R1_ITP | Prog = 6 | 6 | 0 | 6 | 101 | 0 | 25 | 160;275;376;469;509;552;604;629;640;649;649;645;647;638;636;633;629;629;624;624;627;620;629;611;611; | 97;228;351;453;550;643;707;745;758;758;745;728;707;682;660;639;618;605;588;571;563;559;563;550;550; | 2026-01-15 08:07 | 0 | 0 | 0 |  |  |  | FALSE | 0.01 | 6 | 0.01 | 0 | 1000 |  | 10 |  | 50 |  | 10 |  | 2000 | 2 | 6.2 | 601 | 0 | 166 |  | CC |  | 50 | [7 empty] | FALSE | [7 empty] | 1 | 1 | 0.55 | 0 | 0 | 5.5 | 6 | CP Ti Gr3 | 6 | 6 | 250 | [13 empty] | Sin defectos | [10 empty] | 0 | 0 | 0 | 0 | 0 | 0 | 0 | 0 | 0 | 0 | 0 |  | 0 |  |  |  |  | D
560811 | R1_ITP | Prog = 6 | 6 | 0 | 6 | 100 | 0 | 25 | 160;272;374;471;518;561;599;617;640;645;649;647;638;642;636;633;633;627;629;622;627;624;633;622;622; | 105;232;355;461;563;648;715;754;766;766;766;749;724;703;686;656;639;626;610;593;580;567;576;567;567; | 2026-01-15 08:07 | 0 | 0 | 0 |  |  |  | FALSE | 0.01 | 6 | 0.01 | 0 | 1000 |  | 10 |  | 50 |  | 10 |  | 2000 | 2 | 6.2 | 614 | 0 | 170 |  | CC |  | 50 | [7 empty] | FALSE | [7 empty] | 1 | 1 | 0.55 | 0 | 0 | 5.5 | 6 | CP Ti Gr3 | 6 | 6 | 250 | [13 empty] | Sin defectos | [10 empty] | 0 | 0 | 0 | 0 | 0 | 0 | 0 | 0 | 0 | 0 | 0 |  | 0 |  |  |  |  | D
560810 | R1_ITP | Prog = 6 | 6 | 0 | 6 | 99 | 0 | 25 | 155;268;374;475;521;557;604;615;627;642;642;651;645;640;638;631;633;629;624;624;620;631;615;645;645; | 110;237;355;461;559;643;711;758;779;779;779;766;741;720;694;673;648;631;618;601;584;576;584;563;563; | 2026-01-15 08:07 | 0 | 0 | 0 |  |  |  | FALSE | 0.01 | 6 | 0.01 | 0 | 1000 |  | 10 |  | 50 |  | 10 |  | 2000 | 2 | 6.2 | 618 | 0 | 172 |  | CC |  | 50 | [7 empty] | FALSE | [7 empty] | 1 | 1 | 0.55 | 0 | 0 | 5.5 | 6 | CP Ti Gr3 | 6 | 6 | 250 | [13 empty] | Sin defectos | [10 empty] | 0 | 0 | 0 | 0 | 0 | 0 | 0 | 0 | 0 | 0 | 0 |  | 0 |  |  |  |  | D
560809 | R1_ITP | Prog = 6 | 6 | 0 | 6 | 98 | 0 | 25 | 153;261;374;473;523;557;593;622;633;638;647;642;642;638;631;638;631;636;631;622;624;620;636;611;611; | 105;232;355;457;554;639;707;745;771;766;762;749;720;703;686;660;639;622;605;593;580;571;554;571;571; | 2026-01-15 08:07 | 0 | 0 | 0 |  |  |  | FALSE | 0.01 | 6 | 0.01 | 0 | 1000 |  | 10 |  | 50 |  | 10 |  | 2000 | 2 | 6.19 | 610 | 0 | 169 |  | CC |  | 50 | [7 empty] | FALSE | [7 empty] | 1 | 1 | 0.55 | 0 | 0 | 5.5 | 6 | CP Ti Gr3 | 6 | 6 | 250 | [13 empty] | Sin defectos | [10 empty] | 0 | 0 | 0 | 0 | 0 | 0 | 0 | 0 | 0 | 0 | 0 |  | 0 |  |  |  |  | D
560808 | R1_ITP | Prog = 6 | 6 | 0 | 6 | 97 | 0 | 25 | 148;257;367;471;525;563;597;613;629;633;647;649;645;645;638;638;631;629;631;622;627;629;638;624;624; | 110;237;360;465;559;648;715;758;779;783;779;766;741;720;694;669;652;635;614;601;588;580;580;576;576; | 2026-01-15 08:07 | 0 | 0 | 0 |  |  |  | FALSE | 0.01 | 6 | 0.01 | 0 | 1000 |  | 10 |  | 50 |  | 10 |  | 2000 | 2 | 6.2 | 622 | 0 | 173 |  | CC |  | 50 | [7 empty] | FALSE | [7 empty] | 1 | 1 | 0.55 | 0 | 0 | 5.5 | 6 | CP Ti Gr3 | 6 | 6 | 250 | [13 empty] | Sin defectos | [10 empty] | 0 | 0 | 0 | 0 | 0 | 0 | 0 | 0 | 0 | 0 | 0 |  | 0 |  |  |  |  | D
560807 | R1_ITP | Prog = 6 | 6 | 0 | 6 | 96 | 0 | 25 | 164;284;378;466;511;550;602;622;633;647;645;642;640;633;640;633;633;631;622;627;624;622;613;627;627; | 93;211;334;440;542;631;694;732;754;754;745;728;707;690;665;648;631;614;601;580;571;563;571;554;554; | 2026-01-15 08:07 | 0 | 0 | 0 |  |  |  | FALSE | 0.01 | 6 | 0.01 | 0 | 1000 |  | 10 |  | 50 |  | 10 |  | 2000 | 2 | 6.2 | 597 | 0 | 166 |  | CC |  | 50 | [7 empty] | FALSE | [7 empty] | 1 | 1 | 0.55 | 0 | 0 | 5.5 | 6 | CP Ti Gr3 | 6 | 6 | 250 | [13 empty] | Sin defectos | [10 empty] | 0 | 0 | 0 | 0 | 0 | 0 | 0 | 0 | 0 | 0 | 0 |  | 0 |  |  |  |  | D
560806 | R1_ITP | Prog = 6 | 6 | 0 | 6 | 95 | 0 | 25 | 162;277;374;464;511;557;599;624;640;645;649;642;645;642;636;638;629;629;627;622;624;620;629;608;608; | 105;228;343;449;550;639;703;745;762;766;758;745;724;698;677;652;631;614;597;588;576;563;567;563;563; | 2026-01-15 08:07 | 0 | 0 | 0 |  |  |  | FALSE | 0.01 | 6 | 0.01 | 0 | 1000 |  | 10 |  | 50 |  | 10 |  | 2000 | 2 | 6.2 | 605 | 0 | 169 |  | CC |  | 50 | [7 empty] | FALSE | [7 empty] | 1 | 1 | 0.55 | 0 | 0 | 5.5 | 6 | CP Ti Gr3 | 6 | 6 | 250 | [13 empty] | Sin defectos | [10 empty] | 0 | 0 | 0 | 0 | 0 | 0 | 0 | 0 | 0 | 0 | 0 |  | 0 |  |  |  |  | D
560805 | R1_ITP | Prog = 6 | 6 | 0 | 6 | 94 | 0 | 25 | 162;268;367;469;521;554;604;627;638;642;640;651;649;640;640;633;631;629;624;622;620;627;608;636;636; | 105;232;355;457;559;643;707;749;762;766;758;737;720;690;665;643;626;605;588;580;571;554;563;550;550; | 2026-01-15 08:07 | 0 | 0 | 0 |  |  |  | FALSE | 0.01 | 6 | 0.01 | 0 | 1000 |  | 10 |  | 50 |  | 10 |  | 2000 | 2 | 6.21 | 605 | 0 | 167 |  | CC |  | 50 | [7 empty] | FALSE | [7 empty] | 1 | 1 | 0.55 | 0 | 0 | 5.5 | 6 | CP Ti Gr3 | 6 | 6 | 250 | [13 empty] | Sin defectos | [10 empty] | 0 | 0 | 0 | 0 | 0 | 0 | 0 | 0 | 0 | 0 | 0 |  | 0 |  |  |  |  | D
560804 | R1_ITP | Prog = 6 | 6 | 0 | 6 | 93 | 0 | 25 | 146;254;365;473;523;557;604;624;636;645;645;649;645;638;642;636;633;629;622;627;622;622;613;629;629; | 114;232;360;470;563;652;711;749;771;771;762;745;720;698;673;656;635;618;605;593;576;567;571;563;563; | 2026-01-15 08:07 | 0 | 0 | 0 |  |  |  | FALSE | 0.01 | 6 | 0.01 | 0 | 1000 |  | 10 |  | 50 |  | 10 |  | 2000 | 2 | 6.2 | 614 | 0 | 170 |  | CC |  | 50 | [7 empty] | FALSE | [7 empty] | 1 | 1 | 0.55 | 0 | 0 | 5.5 | 6 | CP Ti Gr3 | 6 | 6 | 250 | [13 empty] | Sin defectos | [10 empty] | 0 | 0 | 0 | 0 | 0 | 0 | 0 | 0 | 0 | 0 | 0 |  | 0 |  |  |  |  | D
560803 | R1_ITP | Prog = 6 | 6 | 0 | 6 | 92 | 0 | 25 | 155;261;365;473;532;568;599;617;638;642;651;647;640;645;638;633;631;627;633;629;622;620;624;629;629; | 110;245;368;465;563;643;711;758;771;771;762;741;720;694;673;652;631;618;601;588;576;567;567;563;563; | 2026-01-15 08:07 | 0 | 0 | 0 |  |  |  | FALSE | 0.01 | 6 | 0.01 | 0 | 1000 |  | 10 |  | 50 |  | 10 |  | 2000 | 2 | 6.2 | 610 | 0 | 169 |  | CC |  | 50 | [7 empty] | FALSE | [7 empty] | 1 | 1 | 0.55 | 0 | 0 | 5.5 | 6 | CP Ti Gr3 | 6 | 6 | 250 | [13 empty] | Sin defectos | [10 empty] | 0 | 0 | 0 | 0 | 0 | 0 | 0 | 0 | 0 | 0 | 0 |  | 0 |  |  |  |  | D
560802 | R1_ITP | Prog = 6 | 6 | 0 | 6 | 91 | 0 | 25 | 151;266;367;471;532;577;608;624;645;645;649;647;638;642;633;633;631;624;627;620;622;622;627;627;627; | 105;241;360;461;559;635;694;728;737;737;728;707;686;669;643;622;605;588;576;567;554;533;542;542;542; | 2026-01-15 08:06 | 0 | 0 | 0 |  |  |  | FALSE | 0.01 | 6 | 0.01 | 0 | 1000 |  | 10 |  | 50 |  | 10 |  | 2000 | 2 | 6.19 | 588 | 0 | 163 |  | CC |  | 50 | [7 empty] | FALSE | [7 empty] | 1 | 1 | 0.55 | 0 | 0 | 5.5 | 6 | CP Ti Gr3 | 6 | 6 | 250 | [13 empty] | Sin defectos | [10 empty] | 0 | 0 | 0 | 0 | 0 | 0 | 0 | 0 | 0 | 0 | 0 |  | 0 |  |  |  |  | D
560801 | R1_ITP | Prog = 6 | 6 | 0 | 6 | 90 | 0 | 25 | 166;284;385;469;505;557;604;624;638;645;649;642;642;636;631;633;624;627;627;622;624;617;638;604;604; | 97;216;338;440;533;618;686;728;745;745;737;720;694;673;652;635;626;610;593;580;571;559;563;554;554; | 2026-01-15 08:06 | 0 | 0 | 0 |  |  |  | FALSE | 0.01 | 6 | 0.01 | 0 | 1000 |  | 10 |  | 50 |  | 10 |  | 2000 | 2 | 6.19 | 593 | 0 | 165 |  | CC |  | 50 | [7 empty] | FALSE | [7 empty] | 1 | 1 | 0.55 | 0 | 0 | 5.5 | 6 | CP Ti Gr3 | 6 | 6 | 250 | [13 empty] | Sin defectos | [10 empty] | 0 | 0 | 0 | 0 | 0 | 0 | 0 | 0 | 0 | 0 | 0 |  | 0 |  |  |  |  | D
560800 | R1_ITP | Prog = 6 | 6 | 0 | 6 | 89 | 0 | 25 | 166;277;376;469;511;550;602;627;638;647;649;645;642;636;640;633;627;631;620;615;620;620;624;620;620; | 101;224;338;444;542;631;694;732;745;741;732;720;694;673;656;635;618;605;584;571;563;554;554;550;550; | 2026-01-15 08:06 | 0 | 0 | 0 |  |  |  | FALSE | 0.01 | 6 | 0.01 | 0 | 1000 |  | 10 |  | 50 |  | 10 |  | 2000 | 2 | 6.19 | 593 | 0 | 165 |  | CC |  | 50 | [7 empty] | FALSE | [7 empty] | 1 | 1 | 0.55 | 0 | 0 | 5.5 | 6 | CP Ti Gr3 | 6 | 6 | 250 | [13 empty] | Sin defectos | [10 empty] | 0 | 0 | 0 | 0 | 0 | 0 | 0 | 0 | 0 | 0 | 0 |  | 0 |  |  |  |  | D
560799 | R1_ITP | Prog = 6 | 6 | 0 | 6 | 88 | 0 | 25 | 146;257;367;475;532;568;599;613;636;642;642;647;642;642;636;636;636;627;627;622;624;624;624;629;629; | 114;249;372;470;567;648;707;745;762;771;762;745;724;703;686;660;643;626;614;601;584;576;580;571;571; | 2026-01-15 08:06 | 0 | 0 | 0 |  |  |  | FALSE | 0.01 | 6 | 0.01 | 0 | 1000 |  | 10 |  | 50 |  | 10 |  | 2000 | 2 | 6.19 | 614 | 0 | 170 |  | CC |  | 50 | [7 empty] | FALSE | [7 empty] | 1 | 1 | 0.55 | 0 | 0 | 5.5 | 6 | CP Ti Gr3 | 6 | 6 | 250 | [13 empty] | Sin defectos | [10 empty] | 0 | 0 | 0 | 0 | 0 | 0 | 0 | 0 | 0 | 0 | 0 |  | 0 |  |  |  |  | D
560798 | R1_ITP | Prog = 6 | 6 | 0 | 6 | 87 | 0 | 25 | 157;266;374;473;518;563;602;624;640;638;649;647;640;642;633;633;629;627;629;624;624;622;629;622;622; | 110;232;347;453;554;639;703;741;754;754;749;732;707;690;673;652;635;618;597;584;576;567;567;567;567; | 2026-01-15 08:06 | 0 | 0 | 0 |  |  |  | FALSE | 0.01 | 6 | 0.01 | 0 | 1000 |  | 10 |  | 50 |  | 10 |  | 2000 | 2 | 6.19 | 605 | 0 | 167 |  | CC |  | 50 | [7 empty] | FALSE | [7 empty] | 1 | 1 | 0.55 | 0 | 0 | 5.5 | 6 | CP Ti Gr3 | 6 | 6 | 250 | [13 empty] | Sin defectos | [10 empty] | 0 | 0 | 0 | 0 | 0 | 0 | 0 | 0 | 0 | 0 | 0 |  | 0 |  |  |  |  | D
560759 | R1_ITP | Prog = 5 | 5 | 0 | 5 | 48 | 0 | 25 | 130;232;338;439;482;525;584;604;602;597;595;593;586;572;575;577;575;577;570;568;566;568;563;572;572; | 93;203;300;377;453;516;554;567;567;559;533;512;491;470;453;440;432;423;410;398;393;385;393;381;381; | 2026-01-15 08:00 | 0 | 0 | 0 |  |  |  | FALSE | 0.01 | 5.5 | 0.01 | 0 | 1000 |  | 10 |  | 50 |  | 10 |  | 2000 | 2 | 5.67 | 440 | 0 | 112 |  | CC |  | 50 | [7 empty] | FALSE | [7 empty] | 1 | 0.55 | 0 | 0 | 0 | 5.5 | 6 | CP Ti Gr3 | 5 | 5.5 | 250 | [13 empty] | Sin defectos | [10 empty] | 0 | 0 | 0 | 0 | 0 | 0 | 0 | 0 | 0 | 0 | 0 |  | 0 |  |  |  |  | D
560758 | R1_ITP | Prog = 5 | 5 | 0 | 5 | 47 | 0 | 25 | 135;239;336;435;487;534;588;597;602;602;590;590;584;581;579;572;579;575;570;566;568;572;566;575;575; | 97;203;300;377;449;512;554;571;567;563;546;521;504;487;470;449;436;427;415;406;398;393;398;389;389; | 2026-01-15 08:00 | 0 | 0 | 0 |  |  |  | FALSE | 0.01 | 5.5 | 0.01 | 0 | 1000 |  | 10 |  | 50 |  | 10 |  | 2000 | 2 | 5.67 | 444 | 0 | 114 |  | CC |  | 50 | [7 empty] | FALSE | [7 empty] | 1 | 0.55 | 0 | 0 | 0 | 5.5 | 6 | CP Ti Gr3 | 5 | 5.5 | 250 | [13 empty] | Sin defectos | [10 empty] | 0 | 0 | 0 | 0 | 0 | 0 | 0 | 0 | 0 | 0 | 0 |  | 0 |  |  |  |  | D
560757 | R1_ITP | Prog = 5 | 5 | 0 | 5 | 46 | 0 | 25 | 137;243;342;444;498;541;579;597;604;595;593;586;577;579;577;577;570;568;575;570;566;566;566;575;575; | 93;199;296;377;449;512;550;563;559;546;529;512;491;474;457;449;432;415;410;402;398;389;398;385;385; | 2026-01-15 08:00 | 0 | 0 | 0 |  |  |  | FALSE | 0.01 | 5.5 | 0.01 | 0 | 1000 |  | 10 |  | 50 |  | 10 |  | 2000 | 2 | 5.66 | 436 | 0 | 112 |  | CC |  | 50 | [7 empty] | FALSE | [7 empty] | 1 | 0.55 | 0 | 0 | 0 | 5.5 | 6 | CP Ti Gr3 | 5 | 5.5 | 250 | [13 empty] | Sin defectos | [10 empty] | 0 | 0 | 0 | 0 | 0 | 0 | 0 | 0 | 0 | 0 | 0 |  | 0 |  |  |  |  | D
560756 | R1_ITP | Prog = 5 | 5 | 0 | 5 | 45 | 0 | 25 | 139;243;345;444;496;543;586;602;602;590;593;586;581;579;575;575;568;568;570;563;566;568;579;561;561; | 97;199;296;377;444;499;538;550;550;538;521;504;482;461;444;432;427;415;406;402;393;389;393;389;389; | 2026-01-15 08:00 | 0 | 0 | 0 |  |  |  | FALSE | 0.01 | 5.5 | 0.01 | 0 | 1000 |  | 10 |  | 50 |  | 10 |  | 2000 | 2 | 5.65 | 432 | 0 | 110 |  | CC |  | 50 | [7 empty] | FALSE | [7 empty] | 1 | 0.55 | 0 | 0 | 0 | 5.5 | 6 | CP Ti Gr3 | 5 | 5.5 | 250 | [13 empty] | Sin defectos | [10 empty] | 0 | 0 | 0 | 0 | 0 | 0 | 0 | 0 | 0 | 0 | 0 |  | 0 |  |  |  |  | D
560755 | R1_ITP | Prog = 5 | 5 | 0 | 5 | 44 | 0 | 25 | 137;241;340;439;491;545;588;602;604;595;593;586;581;579;575;577;570;568;566;566;572;568;577;566;566; | 97;203;305;385;449;508;542;559;554;542;529;512;487;470;453;436;427;423;415;402;393;389;393;389;389; | 2026-01-15 08:00 | 0 | 0 | 0 |  |  |  | FALSE | 0.01 | 5.5 | 0.01 | 0 | 1000 |  | 10 |  | 50 |  | 10 |  | 2000 | 2 | 5.66 | 432 | 0 | 110 |  | CC |  | 50 | [7 empty] | FALSE | [7 empty] | 1 | 0.55 | 0 | 0 | 0 | 5.5 | 6 | CP Ti Gr3 | 5 | 5.5 | 250 | [13 empty] | Sin defectos | [10 empty] | 0 | 0 | 0 | 0 | 0 | 0 | 0 | 0 | 0 | 0 | 0 |  | 0 |  |  |  |  | D
560754 | R1_ITP | Prog = 5 | 5 | 0 | 5 | 43 | 0 | 25 | 133;239;333;439;507;550;581;590;604;602;590;586;579;579;577;577;579;577;575;570;568;566;566;572;572; | 97;211;309;389;465;533;563;571;576;559;538;521;499;482;465;453;440;432;419;410;406;393;398;398;398; | 2026-01-15 08:00 | 0 | 0 | 0 |  |  |  | FALSE | 0.01 | 5.5 | 0.01 | 0 | 1000 |  | 10 |  | 50 |  | 10 |  | 2000 | 2 | 5.66 | 444 | 0 | 114 |  | CC |  | 50 | [7 empty] | FALSE | [7 empty] | 1 | 0.55 | 0 | 0 | 0 | 5.5 | 6 | CP Ti Gr3 | 5 | 5.5 | 250 | [13 empty] | Sin defectos | [10 empty] | 0 | 0 | 0 | 0 | 0 | 0 | 0 | 0 | 0 | 0 | 0 |  | 0 |  |  |  |  | D
560753 | R1_ITP | Prog = 5 | 5 | 0 | 5 | 42 | 0 | 25 | 151;266;345;424;466;516;579;593;599;608;597;590;586;579;577;572;575;572;570;570;570;572;566;572;572; | 76;177;275;368;461;538;580;605;610;601;580;559;538;512;491;478;465;453;440;432;423;419;423;410;410; | 2026-01-15 07:54 | 0 | 0 | 0 |  |  |  | FALSE | 0.01 | 5.5 | 0.01 | 0 | 1000 |  | 10 |  | 50 |  | 10 |  | 2000 | 2 | 5.69 | 465 | 0 | 119 |  | CC |  | 50 | [7 empty] | FALSE | [7 empty] | 1 | 0.55 | 0 | 0 | 0 | 5.5 | 6 | CP Ti Gr3 | 5 | 5.5 | 250 | [13 empty] | Sin defectos | [10 empty] | 0 | 0 | 0 | 0 | 0 | 0 | 0 | 0 | 0 | 0 | 0 |  | 0 |  |  |  |  | D
560752 | R1_ITP | Prog = 5 | 5 | 0 | 5 | 41 | 0 | 25 | 166;277;358;444;493;536;572;588;595;588;588;586;581;581;572;575;572;570;572;570;568;566;570;568;568; | 76;169;266;355;427;487;529;550;554;550;533;512;495;482;470;457;444;432;419;415;406;398;398;398;398; | 2026-01-15 07:54 | 0 | 0 | 0 |  |  |  | FALSE | 0.01 | 5.5 | 0.01 | 0 | 1000 |  | 10 |  | 50 |  | 10 |  | 2000 | 2 | 5.64 | 436 | 0 | 111 |  | CC |  | 50 | [7 empty] | FALSE | [7 empty] | 1 | 0.55 | 0 | 0 | 0 | 5.5 | 6 | CP Ti Gr3 | 5 | 5.5 | 250 | [13 empty] | Sin defectos | [10 empty] | 0 | 0 | 0 | 0 | 0 | 0 | 0 | 0 | 0 | 0 | 0 |  | 0 |  |  |  |  | D
560751 | R1_ITP | Prog = 5 | 5 | 0 | 5 | 40 | 0 | 25 | 153;257;345;430;473;525;581;604;604;599;599;588;584;581;579;577;568;572;575;570;566;566;577;561;561; | 80;182;279;372;457;521;563;580;584;571;554;529;504;487;470;453;444;436;419;410;398;389;389;385;385; | 2026-01-15 07:54 | 0 | 0 | 0 |  |  |  | FALSE | 0.01 | 5.5 | 0.01 | 0 | 1000 |  | 10 |  | 50 |  | 10 |  | 2000 | 2 | 5.67 | 449 | 0 | 114 |  | CC |  | 50 | [7 empty] | FALSE | [7 empty] | 1 | 0.55 | 0 | 0 | 0 | 5.5 | 6 | CP Ti Gr3 | 5 | 5.5 | 250 | [13 empty] | Sin defectos | [10 empty] | 0 | 0 | 0 | 0 | 0 | 0 | 0 | 0 | 0 | 0 | 0 |  | 0 |  |  |  |  | D
560750 | R1_ITP | Prog = 5 | 5 | 0 | 5 | 39 | 0 | 25 | 139;241;336;430;473;523;593;611;604;602;597;593;588;575;575;575;572;572;568;570;572;575;577;586;586; | 93;194;292;389;474;533;571;588;588;571;550;529;504;482;465;453;436;423;415;406;398;393;393;402;402; | 2026-01-15 07:54 | 0 | 0 | 0 |  |  |  | FALSE | 0.01 | 5.5 | 0.01 | 0 | 1000 |  | 10 |  | 50 |  | 10 |  | 2000 | 2 | 5.68 | 449 | 0 | 116 |  | CC |  | 50 | [7 empty] | FALSE | [7 empty] | 1 | 0.55 | 0 | 0 | 0 | 5.5 | 6 | CP Ti Gr3 | 5 | 5.5 | 250 | [13 empty] | Sin defectos | [10 empty] | 0 | 0 | 0 | 0 | 0 | 0 | 0 | 0 | 0 | 0 | 0 |  | 0 |  |  |  |  | D
560749 | R1_ITP | Prog = 5 | 5 | 0 | 5 | 38 | 0 | 25 | 139;239;336;430;475;534;588;604;602;597;599;588;584;577;572;575;570;572;570;566;572;570;577;566;566; | 88;199;305;393;474;538;580;588;588;571;550;533;508;487;470;461;440;432;423;415;410;402;406;389;389; | 2026-01-15 07:54 | 0 | 0 | 0 |  |  |  | FALSE | 0.01 | 5.5 | 0.01 | 0 | 1000 |  | 10 |  | 50 |  | 10 |  | 2000 | 2 | 5.67 | 453 | 0 | 115 |  | CC |  | 50 | [7 empty] | FALSE | [7 empty] | 1 | 0.55 | 0 | 0 | 0 | 5.5 | 6 | CP Ti Gr3 | 5 | 5.5 | 250 | [13 empty] | Sin defectos | [10 empty] | 0 | 0 | 0 | 0 | 0 | 0 | 0 | 0 | 0 | 0 | 0 |  | 0 |  |  |  |  | D
560748 | R1_ITP | Prog = 5 | 5 | 0 | 5 | 37 | 0 | 25 | 142;250;347;442;491;532;581;599;599;597;588;584;584;575;577;572;570;570;566;570;568;568;566;572;572; | 93;190;279;364;440;504;546;563;567;554;533;516;499;487;474;461;440;436;436;427;415;410;415;402;402; | 2026-01-15 07:54 | 0 | 0 | 0 |  |  |  | FALSE | 0.01 | 5.5 | 0.01 | 0 | 1000 |  | 10 |  | 50 |  | 10 |  | 2000 | 2 | 5.65 | 444 | 0 | 113 |  | CC |  | 50 | [7 empty] | FALSE | [7 empty] | 1 | 0.55 | 0 | 0 | 0 | 5.5 | 6 | CP Ti Gr3 | 5 | 5.5 | 250 | [13 empty] | Sin defectos | [10 empty] | 0 | 0 | 0 | 0 | 0 | 0 | 0 | 0 | 0 | 0 | 0 |  | 0 |  |  |  |  | D
560747 | R1_ITP | Prog = 5 | 5 | 0 | 5 | 36 | 0 | 25 | 137;241;338;442;496;539;584;590;593;595;590;590;584;579;579;575;575;568;572;575;570;572;566;579;579; | 97;199;296;381;457;516;559;580;576;567;554;538;521;504;487;470;457;449;436;427;415;406;398;406;406; | 2026-01-15 07:53 | 0 | 0 | 0 |  |  |  | FALSE | 0.01 | 5.5 | 0.01 | 0 | 1000 |  | 10 |  | 50 |  | 10 |  | 2000 | 2 | 5.66 | 457 | 0 | 115 |  | CC |  | 50 | [7 empty] | FALSE | [7 empty] | 1 | 0.55 | 0 | 0 | 0 | 5.5 | 6 | CP Ti Gr3 | 5 | 5.5 | 250 | [13 empty] | Sin defectos | [10 empty] | 0 | 0 | 0 | 0 | 0 | 0 | 0 | 0 | 0 | 0 | 0 |  | 0 |  |  |  |  | D
560746 | R1_ITP | Prog = 5 | 5 | 0 | 5 | 35 | 0 | 25 | 142;252;345;437;487;527;579;595;599;599;588;588;588;584;579;568;570;572;572;572;566;563;550;572;572; | 93;194;288;368;453;512;550;571;576;563;546;525;508;487;465;453;440;427;419;415;402;393;393;398;398; | 2026-01-15 07:53 | 0 | 0 | 0 |  |  |  | FALSE | 0.01 | 5.5 | 0.01 | 0 | 1000 |  | 10 |  | 50 |  | 10 |  | 2000 | 2 | 5.66 | 444 | 0 | 114 |  | CC |  | 50 | [7 empty] | FALSE | [7 empty] | 1 | 0.55 | 0 | 0 | 0 | 5.5 | 6 | CP Ti Gr3 | 5 | 5.5 | 250 | [13 empty] | Sin defectos | [10 empty] | 0 | 0 | 0 | 0 | 0 | 0 | 0 | 0 | 0 | 0 | 0 |  | 0 |  |  |  |  | D
560745 | R1_ITP | Prog = 5 | 5 | 0 | 5 | 34 | 0 | 25 | 146;252;347;439;482;525;581;602;599;597;593;588;584;575;577;572;575;575;570;572;568;570;566;572;572; | 88;186;283;364;436;495;538;559;563;550;533;516;499;478;453;440;432;423;410;398;393;389;393;385;385; | 2026-01-15 07:53 | 0 | 0 | 0 |  |  |  | FALSE | 0.01 | 5.5 | 0.01 | 0 | 1000 |  | 10 |  | 50 |  | 10 |  | 2000 | 2 | 5.66 | 432 | 0 | 110 |  | CC |  | 50 | [7 empty] | FALSE | [7 empty] | 1 | 0.55 | 0 | 0 | 0 | 5.5 | 6 | CP Ti Gr3 | 5 | 5.5 | 250 | [13 empty] | Sin defectos | [10 empty] | 0 | 0 | 0 | 0 | 0 | 0 | 0 | 0 | 0 | 0 | 0 |  | 0 |  |  |  |  | D
560744 | R1_ITP | Prog = 5 | 5 | 0 | 5 | 33 | 0 | 25 | 137;248;345;435;475;523;586;604;602;604;597;590;586;577;577;572;570;572;568;570;572;570;572;568;568; | 88;194;292;372;449;512;554;567;567;554;538;516;499;478;457;440;432;419;406;402;398;389;389;381;381; | 2026-01-15 07:53 | 0 | 0 | 0 |  |  |  | FALSE | 0.01 | 5.5 | 0.01 | 0 | 1000 |  | 10 |  | 50 |  | 10 |  | 2000 | 2 | 5.67 | 436 | 0 | 112 |  | CC |  | 50 | [7 empty] | FALSE | [7 empty] | 1 | 0.55 | 0 | 0 | 0 | 5.5 | 6 | CP Ti Gr3 | 5 | 5.5 | 250 | [13 empty] | Sin defectos | [10 empty] | 0 | 0 | 0 | 0 | 0 | 0 | 0 | 0 | 0 | 0 | 0 |  | 0 |  |  |  |  | D
560743 | R1_ITP | Prog = 5 | 5 | 0 | 5 | 32 | 0 | 25 | 146;250;338;437;491;532;581;599;604;602;593;593;584;581;581;572;572;568;570;570;563;568;557;572;572; | 93;194;288;372;444;504;546;563;567;554;529;508;491;474;457;436;423;410;406;398;389;381;393;377;377; | 2026-01-15 07:53 | 0 | 0 | 0 |  |  |  | FALSE | 0.01 | 5.5 | 0.01 | 0 | 1000 |  | 10 |  | 50 |  | 10 |  | 2000 | 2 | 5.67 | 432 | 0 | 110 |  | CC |  | 50 | [7 empty] | FALSE | [7 empty] | 1 | 0.55 | 0 | 0 | 0 | 5.5 | 6 | CP Ti Gr3 | 5 | 5.5 | 250 | [13 empty] | Sin defectos | [10 empty] | 0 | 0 | 0 | 0 | 0 | 0 | 0 | 0 | 0 | 0 | 0 |  | 0 |  |  |  |  | D
560742 | R1_ITP | Prog = 5 | 5 | 0 | 5 | 31 | 0 | 25 | 139;245;342;444;502;543;584;593;597;597;590;584;575;579;579;572;572;570;570;572;568;568;563;570;570; | 88;190;288;368;444;499;529;546;542;533;521;499;487;470;453;440;427;419;410;402;402;398;398;389;389; | 2026-01-15 07:53 | 0 | 0 | 0 |  |  |  | FALSE | 0.01 | 5.5 | 0.01 | 0 | 1000 |  | 10 |  | 50 |  | 10 |  | 2000 | 2 | 5.65 | 427 | 0 | 110 |  | CC |  | 50 | [7 empty] | FALSE | [7 empty] | 1 | 0.55 | 0 | 0 | 0 | 5.5 | 6 | CP Ti Gr3 | 5 | 5.5 | 250 | [13 empty] | Sin defectos | [10 empty] | 0 | 0 | 0 | 0 | 0 | 0 | 0 | 0 | 0 | 0 | 0 |  | 0 |  |  |  |  | D
560741 | R1_ITP | Prog = 5 | 5 | 0 | 5 | 30 | 0 | 25 | 137;239;340;437;489;539;584;602;608;599;593;584;581;581;570;568;572;572;568;563;566;566;568;557;557; | 97;194;292;381;453;508;546;563;559;550;533;512;491;474;457;444;436;423;415;406;402;393;398;389;389; | 2026-01-15 07:53 | 0 | 0 | 0 |  |  |  | FALSE | 0.01 | 5.5 | 0.01 | 0 | 1000 |  | 10 |  | 50 |  | 10 |  | 2000 | 2 | 5.66 | 436 | 0 | 112 |  | CC |  | 50 | [7 empty] | FALSE | [7 empty] | 1 | 0.55 | 0 | 0 | 0 | 5.5 | 6 | CP Ti Gr3 | 5 | 5.5 | 250 | [13 empty] | Sin defectos | [10 empty] | 0 | 0 | 0 | 0 | 0 | 0 | 0 | 0 | 0 | 0 | 0 |  | 0 |  |  |  |  | D
560740 | R1_ITP | Prog = 5 | 5 | 0 | 5 | 29 | 0 | 25 | 139;245;345;437;480;532;595;608;602;599;593;586;581;572;575;570;568;568;566;568;570;570;566;570;570; | 93;190;288;372;444;499;538;550;542;529;508;491;474;453;436;427;415;406;398;393;389;381;398;381;381; | 2026-01-15 07:52 | 0 | 0 | 0 |  |  |  | FALSE | 0.01 | 5.5 | 0.01 | 0 | 1000 |  | 10 |  | 50 |  | 10 |  | 2000 | 2 | 5.66 | 423 | 0 | 108 |  | CC |  | 50 | [7 empty] | FALSE | [7 empty] | 1 | 0.55 | 0 | 0 | 0 | 5.5 | 6 | CP Ti Gr3 | 5 | 5.5 | 250 | [13 empty] | Sin defectos | [10 empty] | 0 | 0 | 0 | 0 | 0 | 0 | 0 | 0 | 0 | 0 | 0 |  | 0 |  |  |  |  | D
560739 | R1_ITP | Prog = 5 | 5 | 0 | 5 | 28 | 0 | 25 | 137;250;347;442;496;543;588;602;608;599;593;586;579;579;568;568;570;568;570;568;570;568;577;570;570; | 101;194;292;372;440;495;525;538;529;516;499;478;465;453;436;419;410;402;389;385;381;377;381;377;377; | 2026-01-15 07:52 | 0 | 0 | 0 |  |  |  | FALSE | 0.01 | 5.5 | 0.01 | 0 | 1000 |  | 10 |  | 50 |  | 10 |  | 2000 | 2 | 5.65 | 419 | 0 | 106 |  | CC |  | 50 | [7 empty] | FALSE | [7 empty] | 1 | 0.55 | 0 | 0 | 0 | 5.5 | 6 | CP Ti Gr3 | 5 | 5.5 | 250 | [13 empty] | Sin defectos | [10 empty] | 0 | 0 | 0 | 0 | 0 | 0 | 0 | 0 | 0 | 0 | 0 |  | 0 |  |  |  |  | D
560738 | R1_ITP | Prog = 5 | 5 | 0 | 5 | 27 | 0 | 25 | 148;248;333;430;489;534;575;588;604;602;597;595;584;581;579;577;577;568;570;572;570;568;570;575;575; | 84;190;296;389;474;538;580;601;601;593;571;546;525;499;482;470;457;444;432;419;410;402;402;402;402; | 2026-01-15 07:52 | 0 | 0 | 0 |  |  |  | FALSE | 0.01 | 5.5 | 0.01 | 0 | 1000 |  | 10 |  | 50 |  | 10 |  | 2000 | 2 | 5.68 | 461 | 0 | 117 |  | CC |  | 50 | [7 empty] | FALSE | [7 empty] | 1 | 0.55 | 0 | 0 | 0 | 5.5 | 6 | CP Ti Gr3 | 5 | 5.5 | 250 | [13 empty] | Sin defectos | [10 empty] | 0 | 0 | 0 | 0 | 0 | 0 | 0 | 0 | 0 | 0 | 0 |  | 0 |  |  |  |  | D
560737 | R1_ITP | Prog = 5 | 5 | 0 | 5 | 26 | 0 | 25 | 148;248;336;437;496;548;588;595;595;590;593;588;581;579;577;577;577;572;572;568;568;570;577;572;572; | 80;182;283;372;453;508;546;563;559;554;538;512;495;478;461;449;436;423;410;398;393;398;389;419;419; | 2026-01-15 07:52 | 0 | 0 | 0 |  |  |  | FALSE | 0.01 | 5.5 | 0.01 | 0 | 1000 |  | 10 |  | 50 |  | 10 |  | 2000 | 2 | 5.66 | 436 | 0 | 112 |  | CC |  | 50 | [7 empty] | FALSE | [7 empty] | 1 | 0.55 | 0 | 0 | 0 | 5.5 | 6 | CP Ti Gr3 | 5 | 5.5 | 250 | [13 empty] | Sin defectos | [10 empty] | 0 | 0 | 0 | 0 | 0 | 0 | 0 | 0 | 0 | 0 | 0 |  | 0 |  |  |  |  | D
560736 | R1_ITP | Prog = 5 | 5 | 0 | 5 | 25 | 0 | 25 | 139;241;336;433;475;521;581;602;606;606;597;590;588;581;579;575;572;575;570;572;570;566;566;566;566; | 88;199;300;381;461;521;563;580;576;567;550;529;508;487;465;453;440;427;415;406;398;393;398;385;385; | 2026-01-15 07:52 | 0 | 0 | 0 |  |  |  | FALSE | 0.01 | 5.5 | 0.01 | 0 | 1000 |  | 10 |  | 50 |  | 10 |  | 2000 | 2 | 5.68 | 449 | 0 | 114 |  | CC |  | 50 | [7 empty] | FALSE | [7 empty] | 1 | 0.55 | 0 | 0 | 0 | 5.5 | 6 | CP Ti Gr3 | 5 | 5.5 | 250 | [13 empty] | Sin defectos | [10 empty] | 0 | 0 | 0 | 0 | 0 | 0 | 0 | 0 | 0 | 0 | 0 |  | 0 |  |  |  |  | D
560735 | R1_ITP | Prog = 5 | 5 | 0 | 5 | 24 | 0 | 25 | 135;236;333;433;487;532;584;595;604;606;595;595;584;579;579;579;577;570;575;572;568;570;566;577;577; | 93;194;296;385;465;533;567;580;588;571;554;533;508;487;470;461;444;432;423;410;402;389;393;381;381; | 2026-01-15 07:52 | 0 | 0 | 0 |  |  |  | FALSE | 0.01 | 5.5 | 0.01 | 0 | 1000 |  | 10 |  | 50 |  | 10 |  | 2000 | 2 | 5.69 | 449 | 0 | 115 |  | CC |  | 50 | [7 empty] | FALSE | [7 empty] | 1 | 0.55 | 0 | 0 | 0 | 5.5 | 6 | CP Ti Gr3 | 5 | 5.5 | 250 | [13 empty] | Sin defectos | [10 empty] | 0 | 0 | 0 | 0 | 0 | 0 | 0 | 0 | 0 | 0 | 0 |  | 0 |  |  |  |  | D
560734 | R1_ITP | Prog = 5 | 5 | 0 | 5 | 23 | 0 | 25 | 139;239;329;435;493;534;586;602;604;597;590;590;586;584;579;572;575;570;568;566;563;572;561;577;577; | 93;194;296;385;461;521;563;584;576;567;550;525;508;487;465;449;436;423;419;410;398;393;393;389;389; | 2026-01-15 07:52 | 0 | 0 | 0 |  |  |  | FALSE | 0.01 | 5.5 | 0.01 | 0 | 1000 |  | 10 |  | 50 |  | 10 |  | 2000 | 2 | 5.67 | 449 | 0 | 114 |  | CC |  | 50 | [7 empty] | FALSE | [7 empty] | 1 | 0.55 | 0 | 0 | 0 | 5.5 | 6 | CP Ti Gr3 | 5 | 5.5 | 250 | [13 empty] | Sin defectos | [10 empty] | 0 | 0 | 0 | 0 | 0 | 0 | 0 | 0 | 0 | 0 | 0 |  | 0 |  |  |  |  | D
560733 | R1_ITP | Prog = 5 | 5 | 0 | 5 | 22 | 0 | 25 | 135;239;340;444;498;536;584;597;599;597;588;588;581;577;577;568;570;572;572;570;563;568;552;577;577; | 84;194;296;372;453;512;542;563;554;546;529;508;491;474;457;444;436;427;415;406;398;389;389;385;385; | 2026-01-15 07:52 | 0 | 0 | 0 |  |  |  | FALSE | 0.01 | 5.5 | 0.01 | 0 | 1000 |  | 10 |  | 50 |  | 10 |  | 2000 | 2 | 5.66 | 436 | 0 | 112 |  | CC |  | 50 | [7 empty] | FALSE | [7 empty] | 1 | 0.55 | 0 | 0 | 0 | 5.5 | 6 | CP Ti Gr3 | 5 | 5.5 | 250 | [13 empty] | Sin defectos | [10 empty] | 0 | 0 | 0 | 0 | 0 | 0 | 0 | 0 | 0 | 0 | 0 |  | 0 |  |  |  |  | D
560732 | R1_ITP | Prog = 5 | 5 | 0 | 5 | 21 | 0 | 25 | 133;236;336;435;484;527;588;602;599;602;597;590;584;579;581;577;572;568;563;566;568;572;563;577;577; | 97;199;300;389;461;529;567;580;576;567;550;525;504;478;461;453;436;427;415;406;398;393;398;393;393; | 2026-01-15 07:52 | 0 | 0 | 0 |  |  |  | FALSE | 0.01 | 5.5 | 0.01 | 0 | 1000 |  | 10 |  | 50 |  | 10 |  | 2000 | 2 | 5.67 | 449 | 0 | 114 |  | CC |  | 50 | [7 empty] | FALSE | [7 empty] | 1 | 0.55 | 0 | 0 | 0 | 5.5 | 6 | CP Ti Gr3 | 5 | 5.5 | 250 | [13 empty] | Sin defectos | [10 empty] | 0 | 0 | 0 | 0 | 0 | 0 | 0 | 0 | 0 | 0 | 0 |  | 0 |  |  |  |  | D
560731 | R1_ITP | Prog = 5 | 5 | 0 | 5 | 20 | 0 | 25 | 128;230;333;430;478;530;586;606;602;597;597;588;586;579;577;577;572;579;570;566;568;568;575;568;568; | 97;203;300;389;465;521;563;588;588;576;559;533;508;487;474;457;436;423;423;410;402;398;393;393;393; | 2026-01-15 07:51 | 0 | 0 | 0 |  |  |  | FALSE | 0.01 | 5.5 | 0.01 | 0 | 1000 |  | 10 |  | 50 |  | 10 |  | 2000 | 2 | 5.68 | 453 | 0 | 115 |  | CC |  | 50 | [7 empty] | FALSE | [7 empty] | 1 | 0.55 | 0 | 0 | 0 | 5.5 | 6 | CP Ti Gr3 | 5 | 5.5 | 250 | [13 empty] | Sin defectos | [10 empty] | 0 | 0 | 0 | 0 | 0 | 0 | 0 | 0 | 0 | 0 | 0 |  | 0 |  |  |  |  | D
560730 | R1_ITP | Prog = 5 | 5 | 0 | 5 | 19 | 0 | 25 | 135;234;338;437;484;545;593;599;602;599;597;586;584;581;577;577;575;572;570;566;570;566;577;554;554; | 97;203;300;389;461;521;559;576;567;554;542;521;495;478;461;449;432;419;410;402;393;385;389;385;385; | 2026-01-15 07:51 | 0 | 0 | 0 |  |  |  | FALSE | 0.01 | 5.5 | 0.01 | 0 | 1000 |  | 10 |  | 50 |  | 10 |  | 2000 | 2 | 5.67 | 440 | 0 | 112 |  | CC |  | 50 | [7 empty] | FALSE | [7 empty] | 1 | 0.55 | 0 | 0 | 0 | 5.5 | 6 | CP Ti Gr3 | 5 | 5.5 | 250 | [13 empty] | Sin defectos | [10 empty] | 0 | 0 | 0 | 0 | 0 | 0 | 0 | 0 | 0 | 0 | 0 |  | 0 |  |  |  |  | D
560729 | R1_ITP | Prog = 5 | 5 | 0 | 5 | 18 | 0 | 25 | 137;245;342;442;498;543;586;593;599;597;590;593;584;579;577;575;577;568;566;570;570;570;563;577;577; | 101;199;292;372;444;499;538;554;554;542;521;508;495;470;449;436;427;410;406;402;389;377;377;377;377; | 2026-01-15 07:51 | 0 | 0 | 0 |  |  |  | FALSE | 0.01 | 5.5 | 0.01 | 0 | 1000 |  | 10 |  | 50 |  | 10 |  | 2000 | 2 | 5.66 | 432 | 0 | 110 |  | CC |  | 50 | [7 empty] | FALSE | [7 empty] | 1 | 0.55 | 0 | 0 | 0 | 5.5 | 6 | CP Ti Gr3 | 5 | 5.5 | 250 | [13 empty] | Sin defectos | [10 empty] | 0 | 0 | 0 | 0 | 0 | 0 | 0 | 0 | 0 | 0 | 0 |  | 0 |  |  |  |  | D
560728 | R1_ITP | Prog = 5 | 5 | 0 | 5 | 17 | 0 | 25 | 133;239;340;439;496;545;584;593;604;597;593;586;581;584;579;575;572;570;570;563;570;570;575;572;572; | 93;203;296;377;453;512;546;559;563;550;533;516;499;474;457;440;432;423;406;398;393;385;389;381;381; | 2026-01-15 07:51 | 0 | 0 | 0 |  |  |  | FALSE | 0.01 | 5.5 | 0.01 | 0 | 1000 |  | 10 |  | 50 |  | 10 |  | 2000 | 2 | 5.66 | 436 | 0 | 112 |  | CC |  | 50 | [7 empty] | FALSE | [7 empty] | 1 | 0.55 | 0 | 0 | 0 | 5.5 | 6 | CP Ti Gr3 | 5 | 5.5 | 250 | [13 empty] | Sin defectos | [10 empty] | 0 | 0 | 0 | 0 | 0 | 0 | 0 | 0 | 0 | 0 | 0 |  | 0 |  |  |  |  | D
560727 | R1_ITP | Prog = 5 | 5 | 0 | 5 | 16 | 0 | 25 | 133;232;338;439;487;536;584;599;599;597;597;584;579;579;577;577;566;570;572;570;572;563;577;548;548; | 97;207;305;385;457;516;554;567;567;554;538;521;499;478;465;449;436;427;415;410;402;398;398;402;402; | 2026-01-15 07:51 | 0 | 0 | 0 |  |  |  | FALSE | 0.01 | 5.5 | 0.01 | 0 | 1000 |  | 10 |  | 50 |  | 10 |  | 2000 | 2 | 5.66 | 444 | 0 | 114 |  | CC |  | 50 | [7 empty] | FALSE | [7 empty] | 1 | 0.55 | 0 | 0 | 0 | 5.5 | 6 | CP Ti Gr3 | 5 | 5.5 | 250 | [13 empty] | Sin defectos | [10 empty] | 0 | 0 | 0 | 0 | 0 | 0 | 0 | 0 | 0 | 0 | 0 |  | 0 |  |  |  |  | D
560726 | R1_ITP | Prog = 5 | 5 | 0 | 5 | 15 | 0 | 25 | 128;225;331;442;500;550;590;597;599;593;597;595;579;577;575;575;572;570;572;568;568;568;568;575;575; | 93;203;305;385;461;521;554;571;567;554;538;521;499;478;461;449;436;427;415;410;402;389;393;393;393; | 2026-01-15 07:51 | 0 | 0 | 0 |  |  |  | FALSE | 0.01 | 5.5 | 0.01 | 0 | 1000 |  | 10 |  | 50 |  | 10 |  | 2000 | 2 | 5.66 | 444 | 0 | 112 |  | CC |  | 50 | [7 empty] | FALSE | [7 empty] | 1 | 0.55 | 0 | 0 | 0 | 5.5 | 6 | CP Ti Gr3 | 5 | 5.5 | 250 | [13 empty] | Sin defectos | [10 empty] | 0 | 0 | 0 | 0 | 0 | 0 | 0 | 0 | 0 | 0 | 0 |  | 0 |  |  |  |  | D
560725 | R1_ITP | Prog = 5 | 5 | 0 | 5 | 14 | 0 | 25 | 126;227;336;437;487;541;586;602;606;597;593;586;586;584;577;577;575;572;570;570;570;568;575;566;566; | 105;211;309;398;470;525;563;576;576;563;546;525;504;487;470;453;440;427;419;410;402;393;393;389;389; | 2026-01-15 07:51 | 0 | 0 | 0 |  |  |  | FALSE | 0.01 | 5.5 | 0.01 | 0 | 1000 |  | 10 |  | 50 |  | 10 |  | 2000 | 2 | 5.67 | 449 | 0 | 114 |  | CC |  | 50 | [7 empty] | FALSE | [7 empty] | 1 | 0.55 | 0 | 0 | 0 | 5.5 | 6 | CP Ti Gr3 | 5 | 5.5 | 250 | [13 empty] | Sin defectos | [10 empty] | 0 | 0 | 0 | 0 | 0 | 0 | 0 | 0 | 0 | 0 | 0 |  | 0 |  |  |  |  | D
560647 | R1_ITP | Prog = 44 | 44 | 0 | 44 | 418 | 0 | 25 | 110;193;290;401;462;518;563;577;593;595;599;599;586;584;586;586;579;575;579;570;572;575;584;577;577; | 114;237;355;453;546;626;682;711;724;724;711;703;686;656;635;618;601;588;571;554;542;529;533;521;521; | 2026-01-15 01:54 | 0 | 0 | 0 |  |  |  | FALSE | 0.01 | 5.5 | 0.01 | 0 | 1000 |  | 10 |  | 50 |  | 10 |  | 2000 | 2 | 5.71 | 580 | 0 | 146 |  | CC |  | 50 | [7 empty] | FALSE | [7 empty] | 0.55 | 0.9 | 0.55 | 0 | 0 | 5.5 | 6 | CP Ti Gr3 | 44 | 5.5 | 250 | [13 empty] | Sin defectos | [10 empty] | 0 | 0 | 0 | 0 | 0 | 0 | 0 | 0 | 0 | 0 | 0 |  | 0 |  |  |  |  | D
560646 | R1_ITP | Prog = 44 | 44 | 0 | 44 | 417 | 0 | 25 | 106;189;284;396;464;514;566;581;597;602;597;595;588;588;586;581;584;575;575;575;575;572;570;577;577; | 114;237;355;457;550;635;690;724;737;737;724;698;677;656;635;614;597;584;567;550;542;533;538;533;533; | 2026-01-15 01:54 | 0 | 0 | 0 |  |  |  | FALSE | 0.01 | 5.5 | 0.01 | 0 | 1000 |  | 10 |  | 50 |  | 10 |  | 2000 | 2 | 5.72 | 580 | 0 | 148 |  | CC |  | 50 | [7 empty] | FALSE | [7 empty] | 0.55 | 0.9 | 0.55 | 0 | 0 | 5.5 | 6 | CP Ti Gr3 | 44 | 5.5 | 250 | [13 empty] | Sin defectos | [10 empty] | 0 | 0 | 0 | 0 | 0 | 0 | 0 | 0 | 0 | 0 | 0 |  | 0 |  |  |  |  | D
560645 | R1_ITP | Prog = 44 | 44 | 0 | 44 | 416 | 0 | 25 | 108;198;290;396;457;505;561;579;593;599;597;595;590;590;586;581;584;577;579;577;572;575;570;579;579; | 114;237;351;453;550;631;694;732;745;745;732;711;690;665;648;622;605;588;571;554;542;533;533;529;529; | 2026-01-15 01:54 | 0 | 0 | 0 |  |  |  | FALSE | 0.01 | 5.5 | 0.01 | 0 | 1000 |  | 10 |  | 50 |  | 10 |  | 2000 | 2 | 5.71 | 584 | 0 | 148 |  | CC |  | 50 | [7 empty] | FALSE | [7 empty] | 0.55 | 0.9 | 0.55 | 0 | 0 | 5.5 | 6 | CP Ti Gr3 | 44 | 5.5 | 250 | [13 empty] | Sin defectos | [10 empty] | 0 | 0 | 0 | 0 | 0 | 0 | 0 | 0 | 0 | 0 | 0 |  | 0 |  |  |  |  | D
560644 | R1_ITP | Prog = 44 | 44 | 0 | 44 | 415 | 0 | 25 | 103;180;272;387;457;505;563;586;599;602;599;602;595;590;590;584;584;577;577;575;570;575;563;584;584; | 114;249;368;474;571;652;711;749;762;758;745;720;703;677;652;622;601;588;567;546;529;516;521;521;521; | 2026-01-15 01:54 | 0 | 0 | 0 |  |  |  | FALSE | 0.01 | 5.5 | 0.01 | 0 | 1000 |  | 10 |  | 50 |  | 10 |  | 2000 | 2 | 5.74 | 593 | 0 | 151 |  | CC |  | 50 | [7 empty] | FALSE | [7 empty] | 0.55 | 0.9 | 0.55 | 0 | 0 | 5.5 | 6 | CP Ti Gr3 | 44 | 5.5 | 250 | [13 empty] | Sin defectos | [10 empty] | 0 | 0 | 0 | 0 | 0 | 0 | 0 | 0 | 0 | 0 | 0 |  | 0 |  |  |  |  | D
Note on AL2: [Comentario encadenado] Su versión de Excel le permite leer este comentario encadenado; sin embargo, las ediciones que se apliquen se quitarán si el archivo se abre en una versión más reciente de Excel. Más información: https://go.microsoft.com/fwlink/?linkid=870924 Comentario: HE QUITADO ESTA COLUMNA, QUE NO PONÍA NADA (PONÍA Repetida) Y HE METIDO EL TIEMPO DE ENFRIAMIENTO ENTRE IMPULSOS, Tf2
Note on CJ3: [Comentario encadenado] Su versión de Excel le permite leer este comentario encadenado; sin embargo, las ediciones que se apliquen se quitarán si el archivo se abre en una versión más reciente de Excel. Más información: https://go.microsoft.com/fwlink/?linkid=870924 Comentario: 0: entra dentro del requerimiento 1: está fuera del requerimiento, el diámetro del nugget es demasiado pequeño
Note on CT3: [Comentario encadenado] Su versión de Excel le permite leer este comentario encadenado; sin embargo, las ediciones que se apliquen se quitarán si el archivo se abre en una versión más reciente de Excel. Más información: https://go.microsoft.com/fwlink/?linkid=870924 Comentario: Se acepta una indentación de hasta un 15% del espesor de la chapa o 0.13 mm, el valor que sea mayor
Note on DI42: [Comentario encadenado] Su versión de Excel le permite leer este comentario encadenado; sin embargo, las ediciones que se apliquen se quitarán si el archivo se abre en una versión más reciente de Excel. Más información: https://go.microsoft.com/fwlink/?linkid=870924 Comentario: Las chapas no han llegado a fusionarse
Note on DI46: [Comentario encadenado] Su versión de Excel le permite leer este comentario encadenado; sin embargo, las ediciones que se apliquen se quitarán si el archivo se abre en una versión más reciente de Excel. Más información: https://go.microsoft.com/fwlink/?linkid=870924 Comentario: Todas las chapas estaban unidas
Note on DI47: [Comentario encadenado] Su versión de Excel le permite leer este comentario encadenado; sin embargo, las ediciones que se apliquen se quitarán si el archivo se abre en una versión más reciente de Excel. Más información: https://go.microsoft.com/fwlink/?linkid=870924 Comentario: Al cortar se ha separado la chapa de 0.55 mm
Note on DI48: [Comentario encadenado] Su versión de Excel le permite leer este comentario encadenado; sin embargo, las ediciones que se apliquen se quitarán si el archivo se abre en una versión más reciente de Excel. Más información: https://go.microsoft.com/fwlink/?linkid=870924 Comentario: Al cortar se ha separado la chapa de 0.55 mm
Note on DI49: [Comentario encadenado] Su versión de Excel le permite leer este comentario encadenado; sin embargo, las ediciones que se apliquen se quitarán si el archivo se abre en una versión más reciente de Excel. Más información: https://go.microsoft.com/fwlink/?linkid=870924 Comentario: Al cortar se ha separado la chapa de 1 mm